## 金属单元板
金属单元板技术要求
部件 | 项目名称 | 《公路声屏障 第2部分：材料技术要求及检测方法》JT/T 646.2-2025 | 《公路声屏障 第4部分：全封闭声屏障技术要求》JT/T 646.4-2025 | 《铁路声屏障工程设计规范》 TB 10505-2019 | 铁路桥梁通图 （2018）8323 | 铁路路基通图 （2018）8325 | 《铁路声屏障工程施工质量验收标准》TB 10428-2024 | 《铁路声屏障声学构件》 TB/T3122-2019含第1号修改单 | 《铁路声屏障声学构件》 TB/T3122-2019含第2号修改单 | 《铁路插板式金属声屏障 单元板通用要求》Q/CR759-2020含第1号修改单 | 《铁路插板式金属声屏障 Ⅰ型单元板》 Q/CR 760-2020含第1号修改单 | 《铁路插板式金属声屏障Ⅱ型单元板》Q/CR870-2022含第1号修改单
金属单元板 | 框架结构材料 | 无要求 | 无要求 | 应以铝合金为主材 | 应以铝合金为结构主材 | 应以铝合金为结构主材 | 无要求 | 无要求 | 通用要求：单元板的面背板及上下左右侧板、支撑型材均应以铝合金为主材。 Ⅰ型板：面/背板采用铝合金板材，型材应采用铝合金挤压型材。 Ⅱ型板：面/背板采用铝合金板材，型材应采用铝合金挤压型材。 | 单元板的面背板及上下左右侧板、支撑型材均应以铝合金为主材。 | 面/背板采用铝合金板材，型材应采用铝合金挤压型材。 | 面/背板采用铝合金板材，型材应采用铝合金挤压型材。
金属单元板 | 面密度 | 无要求 | 无要求 | 不宜大于65kg/m² | 20-80kg/m² | 20-80kg/m² | 无要求 | 无要求 | 通用要求：≤65kg/m² Ⅰ型板：20-40kg/m² Ⅱ型板：18-65kg/m² | ≤65kg/m² | 20-40kg/m² | 18-30kg/m²
金属单元板 | 连接方式 | 无要求 | 无要求 | 声学构件的面/背板连接方式宜采用扣合式无铆钉构造 | 无要求 | 无要求 | 无要求 | 无要求 | 通用要求：无要求 Ⅰ型板：框板扣合式无铆钉构造 Ⅱ型板：折板扣合式无铆钉构造 | 无要求 | 框板扣合式无铆钉构造 | 折板扣合式无铆钉构造
金属单元板 | 泄水、排水 | 无要求 | 全封闭声屏障的顶面设计宜考虑雨水坡、集中汇水、排水措施 | 应有必要的泄水措施 | 无要求 | 无要求 | 无要求 | 无要求 | 通用要求：无要求 Ⅰ型板：单元板下部两端应能泄水,防止积水 Ⅱ型板：单元板下部两端应能泄水,防止积水 | 无要求 | 单元板下部两端应能泄水,防止积水 | 单元板下部两端应能泄水,防止积水
金属单元板 | 设计使用年限 | 15年 | 25年 | 25年 | 25年 | 25年 | 无要求 | 无要求 | 无要求 | 25年 | 无要求 | 无要求
金属单元板 | 预留接地 | 无要求 | 无要求 | 无要求 | 无要求 | 无要求 | 无要求 | 无要求 | 通用要求：单元板预留接地等接口应统一 Ⅰ型板：无要求 Ⅱ型板：无要求 | 单元板预留接地等接口应统一 | 无要求 | 无要求
金属单元板 | 刻度标尺 | 无要求 | 无要求 | 无要求 | 无要求 | 无要求 | 进场的各类声屏障单元板面板四角应有长度不小于100mm、精度为1mm的水平向醒目刻度标尺 | 应符合TB 10428的规定：进场的各类声屏障单元板面板四角应有长度不小于100mm、精度为1mm的水平向醒目刻度标尺 | 单元板面板四角水平向应有以 mm 为单位、长度不小于100mm的醒目刻度标尺 | 单元板面板四角水平向应有以mm为单位、长度不小于100mm的醒目刻度标尺 | 单元板面板四角水平向应有以 mm 为单位、长度不小于 100mm 的醒目刻度标尺 | 单元板面板四角水平向应有以 mm 为单位、长度不小于 100mm 的醒目刻度标尺
金属单元板 | 永久标识 | 无要求 | 无要求 | 无要求 | 无要求 | 无要求 | 无要求 | 无要求 | 无要求 | 无要求 | 11.1.1 每一单元板面板醒目位置处应有包括制造厂名或代码、生产日期的永久标识。 11.1.2 每一包装外应注明产品名称、分类及代码、制造厂名、生产日期等。 11.1.3 每一包装内应有合格证，包括分类及代码、生产批号、生产日期、制造厂名或代码、依据 标准等内容。 | 11.1.1每一包装外应注明产品名称、分类及代号、制造厂名、生产日期等。 11.1.2每一包装内应有合格证，包括分类及代号、生产批号、生产日期、厂家名称或代码、依据标准等 内容。 11.1.3 每一单元板面板醒目位置处应有包括企业名称或代码、生产日期的永久标识。
金属单元板 | 检验批次 | 无要求 | 无要求 | 无要求 | 无要求 | 无要求 | 单元板：检验数量:施工单位对材质全部检验;同一厂家生产的同型号,每10000m²为一批,不足10000m²时也为一批,施工单位每批次抽取3块单元板测量厚度;监理单位见证检验。 橡胶条：检验数量：施工单位对品种、规格全部检验；同一厂家生产的同规格型号，每10000m为一批，不足10000m时也为一批，施工单位每批次抽取1次且不少于4m进行质量检验；监理单位见证检验。 | 无要求 | 通用要求：无要求 I型板/Ⅱ型板：同材质、同规格、同原材料供货商为同一批次，且数量不超过10000m2。I型/Ⅱ单元板出厂检验采用随机抽样的方式进行，每批次抽样数量不少于 0.5%，且不少于10 m2（块数取整）。 橡胶件或解耦胶条同品种、同规格为同一批次，且数量不超过5000m。橡胶件或解耦胶条成品外观检验采用随机抽样的方式进行，每批次抽样数量不少于2m。 若有不合格项目，应重新加倍抽样检验，若仍有一项不合格，判定该批次为不合格。 | 无要求 | 无要求 | 无要求
面背板 | 材质 | 无要求 | 无要求 | 宜选用3×××系列或5×××系列铝合金 | 无要求 | 不低于标号5A03的铝合金材料 | 无要求 | 无要求 | 通用要求：宜选用3×××系列或5×××系列铝合金。 Ⅰ型板：牌号应选用 3XXX或5XXX，供货状态宜为H24。 Ⅱ型板：牌号应选用 3XXX 或5XXX，供货状态宜为H24。 | 宜选用3×××系列或5×××系列铝合金 | 牌号应选用符合GB/T 3880.1-2023 规定的5052或5754，供货状态为O态或H24态或 H32态 | 牌号应选用 GB/T 3880.1-2023 规定的5754，供货状态为H24
面背板 | 厚度 | 无要求 | 无要求 | 不应小于1.5mm | 不应小于1.5mm | 不应小于1.5mm | 无要求 | 无要求 | 不应小于1.5mm | 不应小于1.5mm | 厚度（不含膜厚）不应小于1.5mm | 厚度（不含膜厚）不应小于1.5mm
面背板 | 面板孔型 | 无要求 | 无要求 | 无要求 | 无要求 | 无要求 | 无要求 | 无要求 | 通用要求：无要求。 Ⅰ型板：面板宜开矩形圆角孔，孔径宜为 6mm×15mm×R3mm，开孔区居中，孔大小一致，规则排列。 Ⅱ型板：面板宜开圆孔，蜂窝状布局，孔径宜为6mm，相邻孔中心间距宜为9mm，开孔区应居中，孔大小一致、规则排列。 | 无要求 | 面板宜开矩形圆角孔，孔径宜为 6mm×15mm×R3mm，开孔率应为 25%~30%。开孔区居中，孔大小一致，规则排列。 | 面板宜开圆孔，蜂窝状布局，孔径宜为 6mm，相邻孔中心间距宜为 9mm，开孔率应为 20%～ 30%，开孔区应居中，孔大小一致、规则排列。
面背板 | 面板开孔率 | 无要求 | 无要求 | 宜为20%～30% | 无要求 | 无要求 | 无要求 | 无要求 | 通用要求：宜为20%～30% Ⅰ型板：宜为 25%~30% Ⅱ型板：宜为 20%~30% | 宜为20%～30% | 应为25%～30% | 应为20%～30%
面背板 | 表面防腐处理 | 符合GB/T18226：静电喷涂聚酯涂层 | 符合GB/T18226：静电喷涂聚酯涂层 | 可采用阳极氧化、液体喷涂、粉末喷涂或辊涂等防腐处理措施，且应符合《建筑装饰用铝单板》GB/T 23443要求 | 无要求 | 需进行铬酸钝化或类似防腐预处理 | 无要求 | 无要求 | 通用要求：单元板表面颜色可根据采购方要求进行选择，颜色不应干扰铁路可视信号。 Ⅰ型板/Ⅱ型板：应采用聚酯静电粉末喷涂。 | 单元板表面颜色可根据采购方要求进行选择，颜色不应干扰铁路可视信号。 | 应采用聚酯静电粉末喷涂 | 应采用聚酯静电粉末喷涂
面背板 | 膜层性能(膜厚） | 符合GB/T18226：≥76μm | 符合GB/T18226：≥76μm | 聚酯粉末最小局部膜厚≥40μm 氟碳粉末最小局部膜厚≥30μm | 无要求 | 无要求 | 无要求 | 无要求 | 通用要求：无要求。 Ⅰ型板/Ⅱ型板：平均膜厚≥60μm,最小局部膜厚≥58μm。 | 无要求 | 平均膜厚≥60μm,最小局部膜厚≥58μm | 平均膜厚≥60μm,最小局部膜厚≥58μm
面背板 | 膜层性能(干式附着力） | 符合GB/T18226：涂层与金属基体应附着良好，板状和管形构件经划格试验后，刻痕光滑，涂层除交叉切割处外无剥落。经粘拉试验后，试验结果应达到0级要求。 | 符合GB/T18226：涂层与金属基体应附着良好，板状和管形构件经划格试验后，刻痕光滑，涂层除交叉切割处外无剥落。经粘拉试验后，试验结果应达到0级要求。 | 无要求 | 无要求 | 无要求 | 无要求 | 无要求 | 通用要求：0级。 Ⅰ型板/Ⅱ型板：0级。 | 0级 | 0级 | 0级
面背板 | 膜层性能（耐冲击性） | 符合GB/T18226：涂层经冲击试验后，除冲击部位外，涂层无碎裂、开裂或脱落现象。 | 符合GB/T18226：涂层经冲击试验后，除冲击部位外，涂层无碎裂、开裂或脱落现象。 | 无要求 | 无要求 | 无要求 | 无要求 | 无要求 | 通用要求：0级。 Ⅰ型板/Ⅱ型板：经50kg·cm冲击后,正反面铝材应无裂纹,膜层应无脱落、无开裂。 | 无要求 | 经50kg·cm冲击后,正反面铝材应无裂纹,膜层应无脱落、无开裂 | 经50kg·cm冲击后,正反面铝材应无裂纹,膜层应无脱落、无开裂
面背板 | 力学性能 | 无要求 | 无要求 | 应符合GB/T3880.2 | 无要求 | 无要求 | 无要求 | 无要求 | 应符合GB/T 3880.2 | 应符合GB/T 3880.2 | 应符合GB/T 3880.2 | 应符合GB/T 3880.2
支撑型材 | 结构 | 无要求 | 无要求 | 铝合金支撑型材应通长设置 | 无要求 | 无要求 | 无要求 | 无要求 | 通用要求：无要求 Ⅰ型板：应通长设置 Ⅱ型板：无要求 | 无要求 | 应通长设置 | 无要求
支撑型材 | 材质牌号 | 无要求 | 无要求 | 铝合金支撑型材牌号宜选用6061或6063 | 无要求 | 无要求 | 无要求 | 无要求 | 通用要求：宜选用 6061或 6063 Ⅰ型板/Ⅱ型板：应选用6063，供货状态宜为T5 | 宜选用 6061或 6063 | 应选用6063，供货状态宜为T5 | 应选用6063，供货状态宜为T5
支撑型材 | 厚度 | 无要求 | 无要求 | 无要求 | 无要求 | 无要求 | 无要求 | 无要求 | 通用要求：无要求 Ⅰ型板/Ⅱ型板：厚度（不含膜厚）不应小于1.5mm | 无要求 | 厚度（不含膜厚）不应小于1.5mm | 厚度（不含膜厚）不应小于1.5mm
支撑型材 | 表面防腐处理 | 符合GB/T18226：静电喷涂聚酯涂层 | 符合GB/T18226：静电喷涂聚酯涂层 | 表面应进行阳极氧化处理 | 无要求 | 无要求 | 无要求 | 无要求 | 通用要求：无要求 Ⅰ型板：采用阳极氧化或聚酯静电粉末喷涂 Ⅱ型板：采用阳极氧化 | 无要求 | 采用阳极氧化或聚酯静电粉末喷涂 | 应采用阳极氧化或聚酯静电粉末喷涂
支撑型材 | 阳极氧化膜层性能(膜厚级别） | 无要求 | 无要求 | 无要求 | 无要求 | 无要求 | 无要求 | 无要求 | 通用要求：无要求 Ⅰ型板/Ⅱ型板：不低于AA10,平均膜厚≥10μm，局部≥8μm | 无要求 | 不低于AA10,平均膜厚≥10μm，局部≥8μm | 不低于AA10,平均膜厚≥10μm，局部≥8μm
支撑型材 | 阳极氧化膜层性能（耐盐雾腐蚀性） | 无要求 | 无要求 | 无要求 | 无要求 | 无要求 | 无要求 | 无要求 | 通用要求：无要求 Ⅰ型板/Ⅱ型板：CASS试验结果(时间:16h)：级别≥9 | 无要求 | CASS试验结果(时间:16h)：级别≥9 | CASS试验结果(时间:16h)：级别≥9
支撑型材 | 阳极氧化膜层性能（耐磨性-落砂试验） | 无要求 | 无要求 | 无要求 | 无要求 | 无要求 | 无要求 | 无要求 | 通用要求：无要求 Ⅰ型板/Ⅱ型板：磨耗系数（ƒ）:≥330g/μm | 无要求 | 磨耗系数（ƒ）:≥330g/μm | 磨耗系数（ƒ）:≥330g/μm
支撑型材 | 阳极氧化膜层性能（耐候性） | 无要求 | 无要求 | 无要求 | 无要求 | 无要求 | 无要求 | 无要求 | 通用要求：无要求。 Ⅰ型板：经耐紫外光性试验 300 h 后，变色程度小于或等于 1 级。 Ⅱ型板：无要求。 | 无要求 | 经耐紫外光性试验 300 h 后，变色程度小于或等于 1 级 | 无要求
支撑型材 | 聚酯静电粉末喷涂膜层性能(膜厚） | 符合GB/T18226：≥76μm | 符合GB/T18226：≥76μm | 无要求 | 无要求 | 无要求 | 无要求 | 无要求 | 通用要求：无要求。 Ⅰ型板：局部厚度不应小于40μm，平均膜厚宜控制在60μm~120μm。 Ⅱ型板：无要求。 | 无要求 | 局部厚度不应小于40μm，平均膜厚宜控制在60μm~120μm | 局部厚度不应小于40μm，平均膜厚宜控制在60μm~120μm
支撑型材 | 聚酯静电粉末喷涂膜层性能（干式附着力） | 符合GB/T18226：涂层与金属基体应附着良好，板状和管形构件经划格试验后，刻痕光滑，涂层除交叉切割处外无剥落。经粘拉试验后，试验结果应达到0级要求。 | 符合GB/T18226：涂层与金属基体应附着良好，板状和管形构件经划格试验后，刻痕光滑，涂层除交叉切割处外无剥落。经粘拉试验后，试验结果应达到0级要求。 | 无要求 | 无要求 | 无要求 | 无要求 | 无要求 | 通用要求：0级 Ⅰ型板：0级 Ⅱ型板：无要求 | 0级 | 0级 | 0级
支撑型材 | 聚酯静电粉末喷涂膜层性能（耐磨性-落砂试验） | 符合GB/T18226：涂层经磨耗试验后，每1000转测得的质量损失应不大于50mg。 | 符合GB/T18226：涂层经磨耗试验后，每1000转测得的质量损失应不大于50mg。 | 无要求 | 无要求 | 无要求 | 无要求 | 无要求 | 通用要求：无要求 Ⅰ型板：磨耗系数（f）：≥ 0.8L/μm Ⅱ型板：无要求 | 无要求 | 磨耗系数（f）：≥ 0.8L/μm | 磨耗系数（f）：≥ 0.8L/μm
支撑型材 | 力学性能 | 无要求 | 无要求 | 无要求 | 无要求 | 无要求 | 无要求 | 无要求 | 通用要求：无要求 Ⅰ型板/Ⅱ型板：应符合GB/T 5237.1 | 无要求 | 应符合GB/T 5237.1 | 应符合GB/T 5237.1
吸声材料 | 吸声组件 | 无要求 | 无要求 | 无要求 | 无要求 | 无要求 | 无要求 | 无要求 | 通用要求：无要求。 Ⅰ型板：吸声组件应固定牢靠，安装于型材卡槽内。岩棉应内置加强筋，加强筋采用铝合金型材，力学性能应符合GB/T5237.1-2017的规定，牌号应选用6063，供货状态宜为T5。 Ⅱ型板：吸声组件应安装于上下侧板的梯形卡槽与竖撑型材的侧向卡槽之间，应卡装牢靠严密不松动、不漏缝。 | 无要求 | 吸声组件应固定牢靠，安装于型材卡槽内。 岩棉应内置加强筋，加强筋采用铝合金型材，力学性能应符合GB/T5237.1-2017的规定，牌号应选用6063，供货状态宜为T5。 | 吸声组件应安装于上下侧板的梯形卡槽与竖撑型材的侧向卡槽之间，应卡装牢靠严密不松动、不漏缝。
吸声材料 | 材质 | 无要求 | 无要求 | 岩棉板或矿渣棉板 | 无要求 | 无要求 | 无要求 | 无要求 | 通用要求：岩棉、玻璃棉、陶粒类 Ⅰ型板/Ⅱ型板：岩棉 | 岩棉、玻璃棉、陶粒类 | 岩棉 | 岩棉
吸声材料 | 厚度 | 无要求 | 无要求 | 无要求 | 无要求 | 无要求 | 无要求 | 无要求 | 通用要求：无要求 Ⅰ型板/Ⅱ型板：≥50mm | 无要求 | ≥50mm | ≥50mm
吸声材料 | 密度 | 无要求 | 无要求 | 80～120 kg/m³ | 无要求 | 无要求 | 无要求 | 无要求 | 通用要求：无要求 Ⅰ型板/Ⅱ型板：100～120kg/m³ | 无要求 | 100～120kg/m³ | 100～120kg/m³
吸声材料 | 物理性能 | 无要求 | 无要求 | 其酸度系数不应低于1.8，降噪系数 NRC(刚性壁)不应小于 0.6，纤维平均直径、渣球含量、憎水性、尺寸稳定性、压缩强度、导热系数、燃烧性能等应符合《建筑外墙外保温用岩棉制品》GB/T 25975 和《建筑用岩棉绝热制品》GB/T 19686 | 无要求 | 无要求 | 无要求 | 无要求 | 通用要求：无要求 Ⅰ型板/Ⅱ型板：纤维平均直径≤6.0、渣球含量（粒径大于0.25mm）≤7.0%、酸度系数≥1.8、质量吸湿率≤1.0%、憎水率≥98.0%、短期吸水量（部分浸入）≤0.4、导热系数w/（m·k）（平均温度25℃）≤0.040、垂直于表面的抗拉强度kPa≥15、压缩强度kPa≥40、燃烧性能符合GB8624-2012的5.1.1中A（A1）级材料的要求 | 无要求 | 纤维平均直径≤6.0、渣球含量（粒径大于0.25mm）≤7.0%、酸度系数≥1.8、质量吸湿率≤1.0%、憎水率≥98.0%、短期吸水量（部分浸入）≤0.4、导热系数w/（m·k）（平均温度25℃）≤0.040、垂直于表面的抗拉强度kPa≥15、压缩强度kPa≥40、燃烧性能符合GB8624-2012的5.1.1中A（A1）级材料的要求 | 纤维平均直径≤6.0、渣球含量（粒径大于0.25mm）≤7.0%、酸度系数≥1.8、质量吸湿率≤1.0%、憎水率≥98.0%、短期吸水量（部分浸入）≤0.4、导热系数w/（m·k）（平均温度25℃）≤0.040、垂直于表面的抗拉强度kPa≥15、压缩强度kPa≥40、燃烧性能符合GB8624-2012的5.1.1中A（A1）级材料的要求
吸声材料包裹材料 | 材质 | 无要求 | 无要求 | 宜采用无碱憎水玻璃布 | 无要求 | 无要求 | 无要求 | 无要求 | 通用要求：无要求 Ⅰ型板/Ⅱ型板：无碱憎水玻璃纤维布或聚丙烯憎水无纺布 | 无要求 | 无碱憎水玻璃纤维布或聚丙烯憎水无纺布 | 无碱憎水玻璃纤维布或聚丙烯憎水无纺布
吸声材料包裹材料 | 单位面积质量 | 无要求 | 无要求 | 无要求 | 无要求 | 无要求 | 无要求 | 无要求 | 通用要求：无要求 Ⅰ型板/Ⅱ型板：无碱憎水玻璃纤维布≥80g/m²、聚丙烯憎水无纺布≥40g/m² | 无要求 | 无碱憎水玻璃纤维布≥80g/m²、聚丙烯憎水无纺布≥40g/m² | 无碱憎水玻璃纤维布≥80g/m²、聚丙烯憎水无纺布≥40g/m²
吸声材料包裹材料 | 物理性能 | 无要求 | 无要求 | 其断裂强力和断裂伸长应符合《增强材料 机织物试验方法 第5部分：玻璃纤维拉伸断裂强力和断裂伸长的测定》GB/T7689.5 | 无要求 | 无要求 | 无要求 | 无要求 | 无要求 | 无要求 | 无要求 | 无要求
吸声材料包裹材料 | 包裹方式 | 无要求 | 无要求 | 无要求 | 无要求 | 无要求 | 无要求 | 无要求 | 通用要求：无要求 Ⅰ型板：无要求 Ⅱ型板：应对岩棉完全包裹 | 无要求 | 无要求 | 应对岩棉完全包裹
吸声材料防护材料 | 材质 | 无要求 | 无要求 | 无要求 | 无要求 | 无要求 | 无要求 | 无要求 | 通用要求：无要求 Ⅰ型板/Ⅱ型板：岩棉声源侧表面金属防护网应采用铝板拉伸网，铝板宜选用GB3880.1-2012中规定的1060牌号 | 无要求 | 岩棉声源侧表面金属防护网应采用铝板拉伸网，铝板宜选用GB3880.1-2012中规定的1060牌号 | 岩棉声源侧表面金属防护网应采用铝板拉伸网，铝板宜选用GB3880.1-2012中规定的1060牌号
吸声材料防护材料 | 尺寸 | 无要求 | 无要求 | 无要求 | 无要求 | 无要求 | 无要求 | 无要求 | 通用要求：无要求 Ⅰ型板/Ⅱ型板：厚度≥0.5mm。菱形网孔对角线尺寸宜为2mmx4mm,丝梗宽度≥0.4 mm | 无要求 | 厚度≥0.5mm。菱形网孔对角线尺寸宜为2mmx4mm,丝梗宽度≥0.4 mm | 厚度≥0.5mm。菱形网孔对角线尺寸宜为2mmx4mm,丝梗宽度≥0.4 mm
吸声材料防护材料 | 外观及防腐 | 无要求 | 无要求 | 无要求 | 无要求 | 无要求 | 无要求 | 无要求 | 通用要求：无要求 Ⅰ型板/Ⅱ型板：网面不应有断丝，表面防腐方式应采用聚酯静电粉末喷涂或阳极氧化 | 无要求 | 网面不应有断丝，表面防腐方式应采用聚酯静电粉末喷涂或阳极氧化 | 网面不应有断丝，表面防腐方式应采用聚酯静电粉末喷涂或阳极氧化
吸声材料防护材料 | 弯曲性能 （R=10mm/90°） | 无要求 | 无要求 | 无要求 | 无要求 | 无要求 | 无要求 | 无要求 | 通用要求：无要求 Ⅰ型板/Ⅱ型板：弯曲 90°应无折断现象 | 无要求 | 弯曲 90°应无折断现象 | 弯曲 90°应无折断现象
物理性能 | 抗风压性能 | 不应产生残余变形或过载损坏，屏体结构最大弹性挠度不应超过L/300,残余变形不应超过L/600 | 不应产生残余变形或过载损坏，屏体结构最大弹性挠度不应超过L/300,残余变形不应超过L/600 | 不发生功能障碍、残余变形或损坏，最大弹性挠度≤L/100,残余变形≤L/500 | 不发生功能障碍、残余变形或损坏，挠度≤L/100 | 不发生功能障碍、残余变形或损坏，挠度≤L/100 | 不发生功能障碍、残余变形或损坏，最大弹性挠度≤L/100,残余变形≤L/500 | 不发生功能障碍、残余变形或损坏，最大弹性挠度≤L/100,残余变形≤L/500 | 不发生功能障碍、残余变形或损坏，最大弹性挠度≤L/100,残余变形≤L/500 | 不应发生功能障碍、残余变形或损坏，最大弹性挠度≤L/100,残余变形≤L/500 | 不应发生影响使用的损坏或残余变形 ，最大弹性挠度≤L/100,残余变形≤L/500 | 不应发生影响使用的损坏或残余变形 ，最大弹性挠度≤L/100,残余变形≤L/500
物理性能 | 计权隔声量 | ≥26dB | ≥30dB | 通用要求：≥30dB，6个频率符合TB/T3122-2019含第2号修改单中要求 Ⅰ型板：≥30dB，7个频率符合TB/T3122-2019含第2号修改单要求 Ⅱ型板：≥30dB，6个频率符合TB/T3122-2019含第2号修改单要求 | 通用要求：≥30dB，6个频率符合TB/T3122-2019含第2号修改单中要求 Ⅰ型板：≥30dB，7个频率符合TB/T3122-2019含第2号修改单要求 Ⅱ型板：≥30dB，6个频率符合TB/T3122-2019含第2号修改单要求 | 通用要求：≥30dB，6个频率符合TB/T3122-2019含第2号修改单中要求 Ⅰ型板：≥30dB，7个频率符合TB/T3122-2019含第2号修改单要求 Ⅱ型板：≥30dB，6个频率符合TB/T3122-2019含第2号修改单要求 | 通用要求：≥30dB，6个频率符合TB/T3122-2019含第2号修改单中要求 Ⅰ型板：≥30dB，7个频率符合TB/T3122-2019含第2号修改单要求 Ⅱ型板：≥30dB，6个频率符合TB/T3122-2019含第2号修改单要求 | ≥30dB ，6个频率符合TB/T3122-2019要求 | 通用要求：≥30dB，6个频率符合TB/T3122-2019含第2号修改单中要求 Ⅰ型板：≥30dB，7个频率符合TB/T3122-2019含第2号修改单要求 Ⅱ型板：≥30dB，6个频率符合TB/T3122-2019含第2号修改单要求 | ≥30dB，6个频率符合Q/CR759-2020要求 | ≥30dB，7个频率符合Q/CR 760-2020要求 | ≥30dB，6个频率符合Q/CR870-2022要求
物理性能 | 降噪系数 | ≥0.6 | ≥0.8 | 通用要求：≥0.7 ，6个频率符合TB/T3122-2019含第2号修改单中要求 Ⅰ型板：≥0.7 ，7个频率符合TB/T3122-2019含第2号修改单要求 Ⅱ型板：≥0.7 ，6个频率符合TB/T3122-2019含第2号修改单要求 | 通用要求：≥0.7 ，6个频率符合TB/T3122-2019含第2号修改单中要求 Ⅰ型板：≥0.7 ，7个频率符合TB/T3122-2019含第2号修改单要求 Ⅱ型板：≥0.7 ，6个频率符合TB/T3122-2019含第2号修改单要求 | 通用要求：≥0.7 ，6个频率符合TB/T3122-2019含第2号修改单中要求 Ⅰ型板：≥0.7 ，7个频率符合TB/T3122-2019含第2号修改单要求 Ⅱ型板：≥0.7 ，6个频率符合TB/T3122-2019含第2号修改单要求 | 通用要求：≥0.7 ，6个频率符合TB/T3122-2019含第2号修改单中要求 Ⅰ型板：≥0.7 ，7个频率符合TB/T3122-2019含第2号修改单要求 Ⅱ型板：≥0.7 ，6个频率符合TB/T3122-2019含第2号修改单要求 | ≥0.7，6个频率符合TB/T3122-2019要求 | 通用要求：≥0.7 ，6个频率符合TB/T3122-2019含第2号修改单中要求 Ⅰ型板：≥0.7 ，7个频率符合TB/T3122-2019含第2号修改单要求 Ⅱ型板：≥0.7 ，6个频率符合TB/T3122-2019含第2号修改单要求 | ≥0.7，6个频率符合Q/CR759-2020要求 | ≥0.85，7个频率符合Q/CR 760-2020要求 | ≥0.8，6个频率符合Q/CR870-2022要求
物理性能 | 抗冲击性能 | 声屏障声学构件应能承受30J±1J能量的冲击，测试后，应符合： a）损坏只局限在结构的表面部分，内部构件不造成损坏或平移断层； b）冲击钢球不应穿透空腔构件的外壁，但可呈裂缝状且长度小于50mm的局部损坏； c）对于脆性材料表面可弧坑状的局部损坏，但弧坑深度应小于20mm，当外壁厚度小于20mm时，弧坑深度应小于外壁厚度。 | 声屏障声学构件应能承受30J±1J能量的冲击，测试后，应符合： a）损坏只局限在结构的表面部分，内部构件不造成损坏或平移断层； b）冲击钢球不应穿透空腔构件的外壁，但可呈裂缝状且长度小于50mm的局部损坏； c）对于脆性材料表面可弧坑状的局部损坏，但弧坑深度应小于20mm，当外壁厚度小于20mm时，弧坑深度应小于外壁厚度。 | 应能承受30J±1J能量的冲击，测试后，应符合： a）损坏只局限在结构的表面部分，内部构件不造成损坏或平移断层； b）冲击钢球不应穿透空腔构件的外壁，但可呈裂缝状且长度小于50mm的局部损坏； | 应能承受30J±1J能量的冲击，测试后，应符合： a）损坏只局限在结构的表面部分，内部构件不造成损坏或平移断层； b）冲击钢球不应穿透空腔构件的外壁，但可呈裂缝状且长度小于50mm的局部损坏； | 应能承受30J±1J能量的冲击，测试后，应符合： a）损坏只局限在结构的表面部分，内部构件不造成损坏或平移断层； b）冲击钢球不应穿透空腔构件的外壁，但可呈裂缝状且长度小于50mm的局部损坏； | 应能承受30J±1J能量的冲击，测试后，应符合： a）损坏只局限在结构的表面部分，内部构件不造成损坏或平移断层； b）冲击钢球不应穿透空腔构件的外壁，但可呈裂缝状且长度小于50mm的局部损坏； | 声屏障声学构件应能承受30J±1J能量的冲击，按照5.4进行测试后，应符合： a）损坏只局限在结构的表面部分，内部构件不造成损坏或平移断层； b）冲击钢球不应穿透空腔构件的外壁，但可呈裂缝状且长度小于50mm的局部损坏； c）对于脆性材料表面可弧坑状的局部损坏，但弧坑深度应小于20mm，当外壁厚度小于20mm时，弧坑深度应小于外壁厚度。 | 应能承受30J±1J能量的冲击，测试后，应符合： a）损坏只局限在结构的表面部分，内部构件不造成损坏或平移断层； b）冲击钢球不应穿透空腔构件的外壁，但可呈裂缝状且长度小于50mm的局部损坏； | 应能承受30J±1能量冲击，测试后应符合： a）损坏至局限在结构的表面部分，内部构件不造成损坏或平移断层。 b）冲击钢球不能穿透空腔构件的外壁的，但允许呈裂缝状且长度小于50mm的局部损坏。 | 应能承受30J±1能量冲击，测试后应符合： a）损坏至局限在结构的表面部分，内部构件不造成损坏或平移断层。 b）冲击钢球不能穿透空腔构件的外壁的，但允许呈裂缝状且长度小于50mm的局部损坏。 | 应能承受30J±1能量冲击，测试后应符合： a）损坏至局限在结构的表面部分，内部构件不造成损坏或平移断层。 b）冲击钢球不能穿透空腔构件的外壁的，但允许呈裂缝状且长度小于50mm的局部损坏。
物理性能 | 抗疲劳性能 | 无要求 | 无要求 | 立式疲劳机。列车设计运行速度200km/h以上的铁路线上的声屏障声学构件应进行抗疲劳试验。抗疲劳试验后，不应发生内外结构损坏，如：裂缝、面板破损、黏结失灵及五金件松动等功能障碍的现象。 5.7：按不同材质、运营流量和运行速度计算疲劳载荷，采用疲劳试验机在正弦循环载荷下、振动频率4Hz、进行4x10∧6次疲劳循环试验。 | 立式疲劳机。列车设计运行速度200km/h以上的铁路线上的声屏障声学构件应进行抗疲劳试验。抗疲劳试验后，不应发生内外结构损坏，如：裂缝、面板破损、黏结失灵及五金件松动等功能障碍的现象。 5.7：按不同材质、运营流量和运行速度计算疲劳载荷，采用疲劳试验机在正弦循环载荷下、振动频率4Hz、进行4x10∧6次疲劳循环试验。 | 立式疲劳机。列车设计运行速度200km/h以上的铁路线上的声屏障声学构件应进行抗疲劳试验。抗疲劳试验后，不应发生内外结构损坏，如：裂缝、面板破损、黏结失灵及五金件松动等功能障碍的现象。 5.7：按不同材质、运营流量和运行速度计算疲劳载荷，采用疲劳试验机在正弦循环载荷下、振动频率4Hz、进行4x10∧6次疲劳循环试验。 | 立式疲劳机。列车设计运行速度200km/h以上的铁路线上的声屏障声学构件应进行抗疲劳试验。抗疲劳试验后，不应发生内外结构损坏，如：裂缝、面板破损、黏结失灵及五金件松动等功能障碍的现象。 5.7：按不同材质、运营流量和运行速度计算疲劳载荷，采用疲劳试验机在正弦循环载荷下、振动频率4Hz、进行4x10∧6次疲劳循环试验。 | 立式疲劳机。列车设计运行速度200km/h以上的铁路线上的声屏障声学构件应进行抗疲劳试验。按照5.7测试方法进行抗疲劳试验后，不应发生内外结构损坏，如：裂缝、面板破损、黏结失灵及五金件松动等功能障碍的现象。 5.7：按不同材质、运营流量和运行速度计算疲劳载荷，采用疲劳试验机在正弦循环载荷下、振动频率4Hz、进行4x10∧6次疲劳循环试验。 | 立式疲劳机。列车设计运行速度200km/h以上的铁路线上的声屏障声学构件应进行抗疲劳试验。抗疲劳试验后，不应发生内外结构损坏，如：裂缝、面板破损、黏结失灵及五金件松动等功能障碍的现象。 5.7：按不同材质、运营流量和运行速度计算疲劳载荷，采用疲劳试验机在正弦循环载荷下、振动频率4Hz、进行4x10∧6次疲劳循环试验。 | 立式疲劳机。列车设计运行速度200km/h以上的铁路线上的铁路插板式金属声屏障单元板应进行抗疲劳试验，按照测试方法进行抗疲劳试验后，不应发生内外结构损坏，如：裂缝、面板破损、黏结失灵及五金件松动等功能障碍的现象。 应采用电液伺服疲劳试验机，在4Hz正弦循环载荷下进行4×10∧6次疲劳循环试验。 | 立式疲劳机。列车设计运行速度200km/h以上的铁路线上的铁路插板式金属声屏障单元板应进行抗疲劳试验，按照测试方法进行抗疲劳试验后，不应发生内外结构损坏，如：裂缝、面板破损、黏结失灵及五金件松动等功能障碍的现象。 应采用电液伺服疲劳试验机，在4Hz正弦循环载荷下进行4×10∧6次疲劳循环试验。 | 立式疲劳机。列车设计运行速度200km/h以上的铁路线上的铁路插板式金属声屏障单元板应进行抗疲劳试验，按照测试方法进行抗疲劳试验后，不应发生内外结构损坏，如：裂缝、面板破损、黏结失灵及五金件松动等功能障碍的现象。 应采用电液伺服疲劳试验机，在4Hz正弦循环载荷下进行4×10∧6次疲劳循环试验。
物理性能 | 防腐蚀性能 | 符合GB/T18226 | 符合GB/T18226 | 通用要求：防腐蚀性能以耐盐雾性或涂层附着力来表示,耐盐雾性和涂层附着力应符合 GB/T 17748-2016 中的规定,耐盐雾性等级≤1 级,涂层附着力为0级。 Ⅰ型板：防腐蚀性能以膜层附着力来表示,膜层附着力应符合 CB/T 17748-2016 中的规定,即膜层附着力为0级(划格法)。 Ⅱ型板：铝合金板材防腐性能以涂层附着力来表示，涂层附着力应符合 GB/T17748-2016 中的规定，即涂层附着力为 0 级（划格法）；铝合金型材防腐性能以耐盐雾腐蚀性来表示，耐盐雾腐蚀性应符合 GB/T 5237.2 中的规定，即 CASS 试验结果（时间：16 h）大于或等于 9。 | 通用要求：防腐蚀性能以耐盐雾性或涂层附着力来表示,耐盐雾性和涂层附着力应符合 GB/T 17748-2016 中的规定,耐盐雾性等级≤1 级,涂层附着力为0级。 Ⅰ型板：防腐蚀性能以膜层附着力来表示,膜层附着力应符合 CB/T 17748-2016 中的规定,即膜层附着力为0级(划格法)。 Ⅱ型板：铝合金板材防腐性能以涂层附着力来表示，涂层附着力应符合 GB/T17748-2016 中的规定，即涂层附着力为 0 级（划格法）；铝合金型材防腐性能以耐盐雾腐蚀性来表示，耐盐雾腐蚀性应符合 GB/T 5237.2 中的规定，即 CASS 试验结果（时间：16 h）大于或等于 9。 | 通用要求：防腐蚀性能以耐盐雾性或涂层附着力来表示,耐盐雾性和涂层附着力应符合 GB/T 17748-2016 中的规定,耐盐雾性等级≤1 级,涂层附着力为0级。 Ⅰ型板：防腐蚀性能以膜层附着力来表示,膜层附着力应符合 CB/T 17748-2016 中的规定,即膜层附着力为0级(划格法)。 Ⅱ型板：铝合金板材防腐性能以涂层附着力来表示，涂层附着力应符合 GB/T17748-2016 中的规定，即涂层附着力为 0 级（划格法）；铝合金型材防腐性能以耐盐雾腐蚀性来表示，耐盐雾腐蚀性应符合 GB/T 5237.2 中的规定，即 CASS 试验结果（时间：16 h）大于或等于 9。 | 通用要求：防腐蚀性能以耐盐雾性或涂层附着力来表示,耐盐雾性和涂层附着力应符合 GB/T 17748-2016 中的规定,耐盐雾性等级≤1 级,涂层附着力为0级。 Ⅰ型板：防腐蚀性能以膜层附着力来表示,膜层附着力应符合 CB/T 17748-2016 中的规定,即膜层附着力为0级(划格法)。 Ⅱ型板：铝合金板材防腐性能以涂层附着力来表示，涂层附着力应符合 GB/T17748-2016 中的规定，即涂层附着力为 0 级（划格法）；铝合金型材防腐性能以耐盐雾腐蚀性来表示，耐盐雾腐蚀性应符合 GB/T 5237.2 中的规定，即 CASS 试验结果（时间：16 h）大于或等于 9。 | 防腐蚀性能以耐盐雾性或涂层附着力来表示,耐盐雾性和涂层附着力应符合 GB/T 17748-2016 中的规定,耐盐雾性等级≤1 级,涂层附着力为0级 | 通用要求：防腐蚀性能以耐盐雾性或涂层附着力来表示,耐盐雾性和涂层附着力应符合 GB/T 17748-2016 中的规定,耐盐雾性等级≤1 级,涂层附着力为0级。 Ⅰ型板：防腐蚀性能以膜层附着力来表示,膜层附着力应符合 CB/T 17748-2016 中的规定,即膜层附着力为0级(划格法)。 Ⅱ型板：铝合金板材防腐性能以涂层附着力来表示，涂层附着力应符合 GB/T17748-2016 中的规定，即涂层附着力为 0 级（划格法）；铝合金型材防腐性能以耐盐雾腐蚀性来表示，耐盐雾腐蚀性应符合 GB/T 5237.2 中的规定，即 CASS 试验结果（时间：16 h）大于或等于 9。 | 防腐蚀性能以耐盐雾性或涂层附着力来表示,耐盐雾性和涂层附着力应符合 GB/T 17748-2016 中的规定,耐盐雾性等级≤1 级,涂层附着力为0级。 | 单元板中的铝合金板材防腐蚀性能以表 1 中的干式附着力来表示，干式附着力应符合 GB/T 17748-2016 中的规定，即干式附着力为 0 级（划格法）。单元板中的铝合金型材采用阳极氧化时防腐蚀性能以表 2 中的耐盐雾腐蚀性来表示，即 CASS 试验结果（时间：16h）大于或等于 9；采用聚酯静电粉末喷涂时防腐蚀性能以表 3 中的干式附着力来表示，干式附着力应符合 GB/T 17748-2016中的规定，即干式附着力为 0 级（划格法）。 | 单元板中的铝合金板材防腐性能以表 2 中的涂层附着力来表示，涂层附着力应符合 GB/T 17748-2016 中的规定，即涂层附着力为 0 级（划格法）。铝合金型材采用阳极氧化时防腐蚀性能以表 3 中的耐盐雾腐蚀性来表示，耐盐雾腐蚀性应符合 GB/T 5237.2 中的规定，即 CASS 试验结果（时间：16h）大于或等于 9；采用聚酯静电粉末喷涂时防腐蚀性能以表 3-1 中的附着力来表示，附着力应符合 GB/T 17748-2016 中的规定，即附着力为 0 级（划格法）。
物理性能 | 防火性能 | 屏体材料的燃烧性能等级满足 GB 8624-2012 中 B1级及以上的要求 | 屏体材料的燃烧性能等级满足 GB 8624-2012 中 B1级及以上的要求。 防火带材料应满足GB8624-2012规定的A级要求。 | 通用要求：无要求。 Ⅰ型板/Ⅱ型板：防火性能以吸声材料防火性能表示，应满足 GB 8624-2012 中 5.1.1 中 A（A1）级材料的要求。 | 通用要求：无要求。 Ⅰ型板/Ⅱ型板：防火性能以吸声材料防火性能表示，应满足 GB 8624-2012 中 5.1.1 中 A（A1）级材料的要求。 | 通用要求：无要求。 Ⅰ型板/Ⅱ型板：防火性能以吸声材料防火性能表示，应满足 GB 8624-2012 中 5.1.1 中 A（A1）级材料的要求。 | 通用要求：无要求。 Ⅰ型板/Ⅱ型板：防火性能以吸声材料防火性能表示，应满足 GB 8624-2012 中 5.1.1 中 A（A1）级材料的要求。 | 无要求 | 通用要求：无要求。 Ⅰ型板/Ⅱ型板：防火性能以吸声材料防火性能表示，应满足 GB 8624-2012 中 5.1.1 中 A（A1）级材料的要求。 | 无要求 | 应满足GB 8624-2012中A（A1）级及以上要求 | 应满足GB 8624-2012中A（A1）级及以上要求
物理性能 | 防水性能 | 声屏障构件应具有防潮、防水、防老化、抗冻融等性能 | 声屏障构件应具有防潮、防水、防老化、抗冻融等性能 | 通用要求：防水性能以吸声材料的憎水率来表示。陶粒类吸声材料有限值标准憎水率不应小于 85%，岩棉、玻璃棉等其他类吸声材料有限值标准憎水率不应小于 98%。 Ⅰ型板/Ⅱ型板：防水性能以吸声材料的憎水率来表示，憎水率大于或等于 98%。 | 通用要求：防水性能以吸声材料的憎水率来表示。陶粒类吸声材料有限值标准憎水率不应小于 85%，岩棉、玻璃棉等其他类吸声材料有限值标准憎水率不应小于 98%。 Ⅰ型板/Ⅱ型板：防水性能以吸声材料的憎水率来表示，憎水率大于或等于 98%。 | 通用要求：防水性能以吸声材料的憎水率来表示。陶粒类吸声材料有限值标准憎水率不应小于 85%，岩棉、玻璃棉等其他类吸声材料有限值标准憎水率不应小于 98%。 Ⅰ型板/Ⅱ型板：防水性能以吸声材料的憎水率来表示，憎水率大于或等于 98%。 | 通用要求：防水性能以吸声材料的憎水率来表示。陶粒类吸声材料有限值标准憎水率不应小于 85%，岩棉、玻璃棉等其他类吸声材料有限值标准憎水率不应小于 98%。 Ⅰ型板/Ⅱ型板：防水性能以吸声材料的憎水率来表示，憎水率大于或等于 98%。 | 声屏障声学构件的防水性能以吸声材料的憎水率来表示。陶粒类吸声材料有限值标准憎水率不应小于 85%，岩棉、玻璃棉等其他类吸声材料有限值标准憎水率不应小于 98% | 通用要求：防水性能以吸声材料的憎水率来表示。陶粒类吸声材料有限值标准憎水率不应小于 85%，岩棉、玻璃棉等其他类吸声材料有限值标准憎水率不应小于 98%。 Ⅰ型板/Ⅱ型板：防水性能以吸声材料的憎水率来表示，憎水率大于或等于 98%。 | 声屏障声学构件的防水性能以吸声材料的憎水率来表示。陶粒类吸声材料有限值标准憎水率不应小于 85%，岩棉、玻璃棉等其他类吸声材料有限值标准憎水率不应小于 98% | 吸声材料憎水率≥98% | 吸声材料憎水率≥98%
物理性能 | 单元板外观 | 无要求 | 无要求 | 通用要求：单元板表面颜色可根据采购方要求进行选择，颜色不应干扰铁路可视信号。单元板涂层或镀层应细致均匀、表面平滑，无目测皱皮、漏镀、气泡、色差，且不应有毛刺等缺陷。 Ⅰ型板/Ⅱ型板：单元板表面颜色可根据采购方要求进行选择，涂层应细致均匀、表面平滑，无目测皱皮、漏涂、气泡、色差，且不应有毛刺等缺陷。 | 通用要求：单元板表面颜色可根据采购方要求进行选择，颜色不应干扰铁路可视信号。单元板涂层或镀层应细致均匀、表面平滑，无目测皱皮、漏镀、气泡、色差，且不应有毛刺等缺陷。 Ⅰ型板/Ⅱ型板：单元板表面颜色可根据采购方要求进行选择，涂层应细致均匀、表面平滑，无目测皱皮、漏涂、气泡、色差，且不应有毛刺等缺陷。 | 通用要求：单元板表面颜色可根据采购方要求进行选择，颜色不应干扰铁路可视信号。单元板涂层或镀层应细致均匀、表面平滑，无目测皱皮、漏镀、气泡、色差，且不应有毛刺等缺陷。 Ⅰ型板/Ⅱ型板：单元板表面颜色可根据采购方要求进行选择，涂层应细致均匀、表面平滑，无目测皱皮、漏涂、气泡、色差，且不应有毛刺等缺陷。 | 通用要求：单元板表面颜色可根据采购方要求进行选择，颜色不应干扰铁路可视信号。单元板涂层或镀层应细致均匀、表面平滑，无目测皱皮、漏镀、气泡、色差，且不应有毛刺等缺陷。 Ⅰ型板/Ⅱ型板：单元板表面颜色可根据采购方要求进行选择，涂层应细致均匀、表面平滑，无目测皱皮、漏涂、气泡、色差，且不应有毛刺等缺陷。 | 单元板表面颜色可根据采购方要求进行选择，颜色不应干扰铁路可视信号。单元板涂层或镀层应细致均匀、表面平滑，无目测皱皮、漏镀、气泡、色差，且不应有毛刺等缺陷。 | 通用要求：单元板表面颜色可根据采购方要求进行选择，颜色不应干扰铁路可视信号。单元板涂层或镀层应细致均匀、表面平滑，无目测皱皮、漏镀、气泡、色差，且不应有毛刺等缺陷。 Ⅰ型板/Ⅱ型板：单元板表面颜色可根据采购方要求进行选择，涂层应细致均匀、表面平滑，无目测皱皮、漏涂、气泡、色差，且不应有毛刺等缺陷。 | 单元板表面颜色可根据采购方要求进行选择，颜色不应干扰铁路可视信号。单元板涂层或镀层应细致均匀、表面平滑，无目测皱皮、漏镀、气泡、色差，且不应有毛刺等缺陷。 | 单元板表面颜色可根据采购方要求进行选择，涂层应细致均匀、表面平滑，无目测皱皮、漏涂、气泡、色差，且不应有毛刺等缺陷。 | 单元板表面颜色可根据采购方要求进行选择，涂层应细致均匀、表面平滑，无目测皱皮、漏涂、气泡、色差，且不应有毛刺等缺陷。
物理性能 | 单元板外形尺寸偏差 | 无要求 | 无要求 | 单元板尺寸极限偏差：板长±2、板厚±2、板高±2、对角线长度差±5 | 单元板尺寸极限偏差：板长±2、板厚±2、板高±2、对角线长度差±5 | 无要求 | 板长±2、板厚±2、板高±2、对角线长度差±5 | 板长±2、板厚±2、板高±2、对角线长度差±5 | 板长±2、板厚±2、板高±2、对角线长度差±5 | 板长±2、板厚±2、板高±2、对角线长度差±5 | 板长±2、板厚±2、板高±2、对角线长度差±5 | 板长±2、板厚±2、板高±2、对角线长度差±5
橡胶垫 | 性能指标 | 应符合《声屏障用橡胶件》GB/T30649 | 应符合《声屏障用橡胶件》GB/T30649 | 应符合《声屏障用橡胶件》GB/T30649 | 应符合《声屏障用橡胶件》GB/T30649 | 应符合《声屏障用橡胶件》GB/T30649 | 符合设计要求 | 无要求 | 通用要求：无要求 Ⅰ型板：符合TB/T3122-2019含第2号修改单中D.4.4橡胶件要求。 Ⅱ型板：符合TB/T3122-2019含第2号修改单中E.4.4橡胶件要求。 | 无要求 | 符合Q/CR 760中7.4条 | 符合Q/CR 870中7.4条

## 非金属单元板
非金属单元板技术要求
部件 | 项目名称 | 《公路声屏障 第2部分：材料技术要求及检测方法》JT/T 646.2-2025 | 《公路声屏障 第4部分：全封闭声屏障技术要求》JT/T 646.4-2025 | 《铁路声屏障工程设计规范》 TB 10505-2019 | 铁路桥梁通图 （2018）8323 | 铁路路基通图 （2018）8325 | 《铁路声屏障工程施工质量验收标准》TB 10428-2024 | 《铁路声屏障声学构件》TB/T 3122-2019含第1号修改单 | 《铁路声屏障声学构件》TB/T 3122-2019含第2号修改单
非金属单元板 | 制作工艺 | 无要求 | 无要求 | 无要求 | 非金属料宜采用预应力混凝土结构或其他能满足本图性能指标要求的结构 | 非金属单元板采用非金属复合吸隔声板， 隔声板采用钢筋混凝土、玻璃纤维增强复合材料(GRC)、轻质水泥等非金属材料。吸声板应采用具有吸声性能的环保材料，二者应有机融合为一体 | 无要求 | 无要求 | 无要求
非金属单元板 | 泄水、排水 | 无要求 | 无要求 | 应有必要的泄水措施 | 无要求 | 无要求 | 无要求 | 无要求 | 无要求
非金属单元板 | 刻度标尺 | 无要求 | 无要求 | 无要求 | 无要求 | 无要求 | 进场的各类声屏障单元板面板四角应有长度不小于100mm、精度为1mm的水平向醒目刻度标尺 | 应符合TB10428的规定：进场的各类声屏障单元板面板四角应有长度不小于100mm、精度为1mm的水平向醒目刻度标尺 | 单元板面板四角水平向应有以mm为单位、长度不小于100mm的醒目刻度标尺
非金属单元板 | 使用寿命 | 15年 | 25年 | 25年 | 25年 | 25年 | 无要求 | 无要求 | 无要求
钢筋混凝土为主材时 | 板厚 | 无要求 | 无要求 | 不宜小于100mm | 无要求 | 无要求 | 无要求 | 无要求 | 无要求
| 面密度 | 无要求 | 无要求 | 不宜大于210 kg/m² | 100-165kg/m² | 120-284kg/m² | 无要求 | 无要求 | 无要求
| 强度等级 | 无要求 | 无要求 | 混凝土强度等级不应低于C30 | 无要求 | 无要求 | 无要求 | 无要求 | 无要求
水泥基轻质高强混凝土、活性粉末混凝土(RPC)为主材时 | 板厚 | 无要求 | 无要求 | 不宜小于100mm | 无要求 | 无要求 | 无要求 | 无要求 | 无要求
| 面密度 | 无要求 | 无要求 | 不宜大于120kg/m² | 无要求 | 无要求 | 无要求 | 无要求 | 无要求
| 强度等级 | 无要求 | 无要求 | 混凝土强度等级不应低于C60 | 无要求 | 无要求 | 无要求 | 无要求 | 无要求
采用珍珠岩、砂粒、木屑(丝)、纤维增强复合材料(GRC)等为主材时 | 板厚 | 无要求 | 无要求 | 不宜小于75mm | 无要求 | 无要求 | 无要求 | 无要求 | 无要求
| 面密度 | 无要求 | 无要求 | 不宜大于120 kg/m² | 无要求 | 无要求 | 无要求 | 无要求 | 无要求
混凝土保护层 | 厚度 | 无要求 | 无要求 | 应符合《混凝土结构设计规范》GB50010的规定，且不应小于15mm | 无要求 | 无要求 | 无要求 | 无要求 | 无要求
各原料性能 | 拌制混凝土的原材料、拌和物 | 无要求 | 无要求 | 应符合《铁路混凝土》TB/T 3275的规定 | 无要求 | 无要求 | 无要求 | 无要求 | 无要求
各原料性能 | 钢筋 | 无要求 | 无要求 | 应符合《钢筋混凝土用钢 第1部分：热轧光圆钢筋》GB/T1499.1、《钢筋混凝土用钢 第2部分：热轧带肋钢筋》GB/T1499.2的规定 | 无要求 | HPB300钢筋应满足《钢筋混凝土用热轧光圆钢筋》（GB1499.1-2008）的规定及设计要求，HRB400钢筋应满足《钢筋混凝土用热轧带肋钢筋》（GB1499.2-2007）的规定及设计要求。 | 无要求 | 无要求 | 无要求
各原料性能 | 冷拔低碳钢丝 | 无要求 | 无要求 | 应符合《混凝土制品用冷拔低碳钢丝》JC/T540的规定 | 无要求 | 无要求 | 无要求 | 无要求 | 无要求
各原料性能 | 钢筋焊接网 | 无要求 | 无要求 | 钢筋焊接网应符合《钢筋混凝土用钢 第3部分：钢筋焊接网》GB/T1499.3的规定 | 无要求 | 无要求 | 无要求 | 无要求 | 无要求
各原料性能 | 网格布 | 无要求 | 无要求 | 网格布应符合《耐碱玻璃纤维网布》JC/T841的规定 | 无要求 | 无要求 | 无要求 | 无要求 | 无要求
吸声材料 | 密度、材质 | 无要求 | 无要求 | 宜采用密度80～120 kg/m³的岩棉板或矿渣棉板 | 无要求 | 无要求 | 无要求 | 无要求 | 无要求
吸声材料 | 物理性能 | 无要求 | 无要求 | 其酸度系数不应低于 1.8，降噪系数 NRC(刚性壁)不应小于 0.6，纤维平均直径、渣球含量、憎水性、尺寸稳定性、压缩强度、导热系数、燃烧性能等应符合《建筑外墙外保温用岩棉制品》GB/T 25975 和《建筑用岩棉绝热制品》GB/T 19686 | 无要求 | 无要求 | 无要求 | 无要求 | 无要求
吸声棉包裹材料 | 材质 | 无要求 | 无要求 | 宜采用无碱憎水玻璃布 | 无要求 | 无要求 | 无要求 | 无要求 | 无要求
吸声棉包裹材料 | 物理性能 | 无要求 | 无要求 | 其断裂强力和断裂伸长应符合《增强材料 机织物试验方法 第5部分：玻璃纤维拉伸断裂强力和断裂伸长的测定》GB/T7689.5的规定 | 无要求 | 无要求 | 无要求 | 无要求 | 无要求
物理性能 | 抗风压性能 | 不应产生残余变形或过载损坏，屏体结构最大弹性挠度不应超过L/300,残余变形不应超过L/600 | 不应产生残余变形或过载损坏，屏体结构最大弹性挠度不应超过L/300,残余变形不应超过L/600 | 不发生功能障碍、残余变形或损坏，最大弹性挠度≤L/100,残余变形≤L/500 | 不发生功能障碍、残余变形或损坏，挠度≤L/100 | 不发生功能障碍、残余变形或损坏，挠度≤L/100 | 不发生功能障碍、残余变形或损坏，最大弹性挠度≤L/100,残余变形≤L/500 | 不发生功能障碍、残余变形或损坏，最大弹性挠度≤L/100,残余变形≤L/500 | 不发生功能障碍、残余变形或损坏，最大弹性挠度≤L/100,残余变形≤L/500
物理性能 | 计权隔声量 | ≥26dB | ≥30dB | ≥30dB，6个频率符合TB/T3122-2019要求 | ≥30dB，6个频率符合TB/T3122-2019要求 | ≥30dB，6个频率符合TB/T3122-2019要求 | ≥30dB，6个频率符合TB/T3122-2019要求 | ≥30dB，6个频率符合TB/T3122-2019要求 | ≥30dB，6个频率符合TB/T3122-2019要求
物理性能 | 降噪系数 | ≥0.6 | ≥0.6 | ≥0.7，6个频率符合TB/T3122-2019要求 | ≥0.7，6个频率符合TB/T3122-2019要求 | ≥0.7，6个频率符合TB/T3122-2019要求 | ≥0.7，6个频率符合TB/T3122-2019要求 | ≥0.7，6个频率符合TB/T3122-2019要求 | ≥0.7，6个频率符合TB/T3122-2019要求
物理性能 | 抗冲击性能 | 声屏障声学构件应能承受30J±1J能量的冲击，测试后，应符合： a）损坏只局限在结构的表面部分，内部构件不造成损坏或平移断层； b）冲击钢球不应穿透空腔构件的外壁，但可呈裂缝状且长度小于50mm的局部损坏； c）对于脆性材料表面可弧坑状的局部损坏，但弧坑深度应小于20mm，当外壁厚度小于20mm时，弧坑深度应小于外壁厚度。 | 声屏障声学构件应能承受30J±1J能量的冲击，测试后，应符合： a）损坏只局限在结构的表面部分，内部构件不造成损坏或平移断层； b）冲击钢球不应穿透空腔构件的外壁，但可呈裂缝状且长度小于50mm的局部损坏； c）对于脆性材料表面可弧坑状的局部损坏，但弧坑深度应小于20mm，当外壁厚度小于20mm时，弧坑深度应小于外壁厚度。 | 应能承受30J±1能量冲击，测试后： a）损坏至局限在结构的表面部分，内部构件不造成损坏或平移断层。 b）冲击钢球不能穿透空腔构件的外壁的，但允许呈裂缝状且长度小于50mm的局部损坏。 c）对于脆性材料表面允许弧坑状的局部损坏，但弧坑深度应小于20mm，当外壁厚度小于20mm，弧坑深度应小于外壁厚度。 | 应能承受30J±1能量冲击，测试后： a）损坏至局限在结构的表面部分，内部构件不造成损坏或平移断层。 b）冲击钢球不能穿透空腔构件的外壁的，但允许呈裂缝状且长度小于50mm的局部损坏。 c）对于脆性材料表面允许弧坑状的局部损坏，但弧坑深度应小于20mm，当外壁厚度小于20mm，弧坑深度应小于外壁厚度。 | 应能承受30J±1能量冲击，测试后： a）损坏至局限在结构的表面部分，内部构件不造成损坏或平移断层。 b）冲击钢球不能穿透空腔构件的外壁的，但允许呈裂缝状且长度小于50mm的局部损坏。 c）对于脆性材料表面允许弧坑状的局部损坏，但弧坑深度应小于20mm，当外壁厚度小于20mm，弧坑深度应小于外壁厚度。 | 应能承受30J±1能量冲击，测试后： a）损坏至局限在结构的表面部分，内部构件不造成损坏或平移断层。 b）冲击钢球不能穿透空腔构件的外壁的，但允许呈裂缝状且长度小于50mm的局部损坏。 c）对于脆性材料表面允许弧坑状的局部损坏，但弧坑深度应小于20mm，当外壁厚度小于20mm，弧坑深度应小于外壁厚度。 | 应能承受30J±1能量冲击，测试后： a）损坏至局限在结构的表面部分，内部构件不造成损坏或平移断层。 b）冲击钢球不能穿透空腔构件的外壁的，但允许呈裂缝状且长度小于50mm的局部损坏。 c）对于脆性材料表面允许弧坑状的局部损坏，但弧坑深度应小于20mm，当外壁厚度小于20mm，弧坑深度应小于外壁厚度。 | 应能承受30J±1能量冲击，测试后： a）损坏至局限在结构的表面部分，内部构件不造成损坏或平移断层。 b）冲击钢球不能穿透空腔构件的外壁的，但允许呈裂缝状且长度小于50mm的局部损坏。 c）对于脆性材料表面允许弧坑状的局部损坏，但弧坑深度应小于20mm，当外壁厚度小于20mm，弧坑深度应小于外壁厚度。
物理性能 | 抗疲劳性能 | 无要求 | 无要求 | 立式疲劳机。列车设计运行速度200km/h以上的铁路线上的声屏障声学构件应进行抗疲劳试验。按照5.7测试方法进行抗疲劳试验后，不应发生内外结构损坏，如：裂缝、面板破损、黏结失灵及五金件松动等功能障碍的现象。 5.7：按不同材质、运营流量和运行速度计算疲劳载荷，采用疲劳试验机在正弦循环载荷下、振动频率4Hz、进行4x10∧6次疲劳循环试验。 | 立式疲劳机。列车设计运行速度200km/h以上的铁路线上的声屏障声学构件应进行抗疲劳试验。按照5.7测试方法进行抗疲劳试验后，不应发生内外结构损坏，如：裂缝、面板破损、黏结失灵及五金件松动等功能障碍的现象。 5.7：按不同材质、运营流量和运行速度计算疲劳载荷，采用疲劳试验机在正弦循环载荷下、振动频率4Hz、进行4x10∧6次疲劳循环试验。 | 立式疲劳机。列车设计运行速度200km/h以上的铁路线上的声屏障声学构件应进行抗疲劳试验。按照5.7测试方法进行抗疲劳试验后，不应发生内外结构损坏，如：裂缝、面板破损、黏结失灵及五金件松动等功能障碍的现象。 5.7：按不同材质、运营流量和运行速度计算疲劳载荷，采用疲劳试验机在正弦循环载荷下、振动频率4Hz、进行4x10∧6次疲劳循环试验。 | 立式疲劳机。列车设计运行速度200km/h以上的铁路线上的声屏障声学构件应进行抗疲劳试验。按照5.7测试方法进行抗疲劳试验后，不应发生内外结构损坏，如：裂缝、面板破损、黏结失灵及五金件松动等功能障碍的现象。 5.7：按不同材质、运营流量和运行速度计算疲劳载荷，采用疲劳试验机在正弦循环载荷下、振动频率4Hz、进行4x10∧6次疲劳循环试验。 | 立式疲劳机。列车设计运行速度200km/h以上的铁路线上的声屏障声学构件应进行抗疲劳试验。按照5.7测试方法进行抗疲劳试验后，不应发生内外结构损坏，如：裂缝、面板破损、黏结失灵及五金件松动等功能障碍的现象。 5.7：按不同材质、运营流量和运行速度计算疲劳载荷，采用疲劳试验机在正弦循环载荷下、振动频率4Hz、进行4x10∧6次疲劳循环试验。 | 立式疲劳机。列车设计运行速度200km/h以上的铁路线上的声屏障声学构件应进行抗疲劳试验。按照5.7测试方法进行抗疲劳试验后，不应发生内外结构损坏，如：裂缝、面板破损、黏结失灵及五金件松动等功能障碍的现象。 5.7：按不同材质、运营流量和运行速度计算疲劳载荷，采用疲劳试验机在正弦循环载荷下、振动频率4Hz、进行4x10∧6次疲劳循环试验。
物理性能 | 防腐蚀性能 | 符合GB/T18226 | 符合GB/T18226 | 防腐蚀性能以耐盐雾性或涂层附着力来表示,耐盐雾性和涂层附着力应符合 GB/T 17748-2016 中的规定,耐盐雾性等级≤1 级,涂层附着力为0级。 | 防腐蚀性能以耐盐雾性或涂层附着力来表示,耐盐雾性和涂层附着力应符合 GB/T 17748-2016 中的规定,耐盐雾性等级≤1 级,涂层附着力为0级。 | 防腐蚀性能以耐盐雾性或涂层附着力来表示,耐盐雾性和涂层附着力应符合 GB/T 17748-2016 中的规定,耐盐雾性等级≤1 级,涂层附着力为0级。 | 防腐蚀性能以耐盐雾性或涂层附着力来表示,耐盐雾性和涂层附着力应符合 GB/T 17748-2016 中的规定,耐盐雾性等级≤1 级,涂层附着力为0级。 | 防腐蚀性能以耐盐雾性或涂层附着力来表示,耐盐雾性和涂层附着力应符合 GB/T 17748-2016 中的规定,耐盐雾性等级≤1 级,涂层附着力为0级。 | 防腐蚀性能以耐盐雾性或涂层附着力来表示,耐盐雾性和涂层附着力应符合 GB/T 17748-2016 中的规定,耐盐雾性等级≤1 级,涂层附着力为0级。
物理性能 | 防火性能 | 屏体材料的燃烧性能等级满足 GB 8624-2012 中 B1级及以上的要求 | 屏体材料的燃烧性能等级满足 GB 8624-2012 中 B1级及以上的要求。 防火带材料应满足GB8624-2012规定的A级要求。 | 无要求 | 无要求 | 无要求 | 无要求 | 无要求 | 无要求
物理性能 | 防水性能 | 声屏障构件应具有防潮、防水、防老化、抗冻融等性能 | 声屏障构件应具有防潮、防水、防老化、抗冻融等性能 | 防水性能以吸声材料的憎水率来表示。陶粒类吸声材料有限值标准憎水率不应小于 85%，岩棉、玻璃棉等其他类吸声材料有限值标准憎水率不应小于 98% | 防水性能以吸声材料的憎水率来表示。陶粒类吸声材料有限值标准憎水率不应小于 85%，岩棉、玻璃棉等其他类吸声材料有限值标准憎水率不应小于 98% | 防水性能以吸声材料的憎水率来表示。陶粒类吸声材料有限值标准憎水率不应小于 85%，岩棉、玻璃棉等其他类吸声材料有限值标准憎水率不应小于 98% | 防水性能以吸声材料的憎水率来表示。陶粒类吸声材料有限值标准憎水率不应小于 85%，岩棉、玻璃棉等其他类吸声材料有限值标准憎水率不应小于 98% | 防水性能以吸声材料的憎水率来表示。陶粒类吸声材料有限值标准憎水率不应小于 85%，岩棉、玻璃棉等其他类吸声材料有限值标准憎水率不应小于 98% | 防水性能以吸声材料的憎水率来表示。陶粒类吸声材料有限值标准憎水率不应小于 85%，岩棉、玻璃棉等其他类吸声材料有限值标准憎水率不应小于 98%
物理性能 | 外观 | 无要求 | 无要求 | 非金属声屏障表面无破损 | 非金属声屏障表面无破损 | 非金属声屏障表面无破损 | 非金属声屏障表面无破损 | 非金属声屏障表面无破损 | 非金属声屏障表面无破损
物理性能 | 外形尺寸偏差 | 无要求 | 无要求 | 无要求 | 无要求 | 无要求 | 板长±5、板厚±2、板高±2、对角线长度差±5 | 无要求 | 无要求
物理性能 | 表面抗压强度 | 无要求 | 无要求 | 无要求 | 无要求 | ≥6MPa | 无要求 | 无要求 | 无要求
橡胶垫 | 性能指标 | 应符合《声屏障用橡胶件》GB/T30649 | 应符合《声屏障用橡胶件》GB/T30649 | 应符合《声屏障用橡胶件》GB/T30649 | 应符合《声屏障用橡胶件》GB/T30649 | 应符合《声屏障用橡胶件》GB/T30649 | 符合设计要求 | 无要求 | 无要求

## 亚克力板
亚克力板技术要求
部件 | 项目名称 | 《公路声屏障 第2部分：材料技术要求及检测方法》JT/T 646.2-2025 | 《公路声屏障 第4部分：全封闭声屏障技术要求》JT/T 646.4-2025 | 声屏障结构技术标准GB/T51335(2018版） | 声屏障结构技术标准GB/T51335(2026版-将发版） | 《铁路声屏障工程设计规范》 TB 10505-2019 | 铁路桥梁通图 （2018）8323 | 铁路路基通图 （2018）8325 | 《铁路声屏障工程施工质量验收标准》TB 10428-2024 | 《铁路声屏障声学构件》 TB/T3122-2019含第1号修改单 | 《铁路声屏障声学构件》 TB/T3122-2019含第2号修改单 | 《浇铸型聚甲基丙烯酸甲酯声屏板》 GB/T29641-2013 | 《浇铸型工业有机玻璃板材》 GB/T 7134-2008
单元板 | 面密度 | 无要求 | 无要求 | 无要求 | 无要求 | 无要求 | 20-25kg/m² | 20-25kg/m² | 无要求 | 无要求 | 无要求 | 无要求 | 无要求
单元板 | 使用寿命 | 15年 | 25年 | 15年 | 25年 | 25年 | 25年 | 25年 | 无要求 | 无要求 | 无要求 | 无要求 | 无要求
单元板 | 刻度标尺 | 无要求 | 无要求 | 无要求 | 无要求 | 无要求 | 无要求 | 无要求 | 进场的各类声屏障单元板面板四角应有长度不小于100mm、精度为1mm的水平向醒目刻度标尺 | 应符合TB10428的规定：进场的各类声屏障单元板面板四角应有长度不小于100mm、精度为1mm的水平向醒目刻度标尺 | 单元板面板四角水平向应有以mm为单位、长度不小于100mm的醒目刻度标尺 | 无要求 | 无要求
单元板 | 边框设置 | 无要求 | 无要求 | 1）采用铝合金型材的窗框（窗扇）的转角节点，应采用专用角铝型材转角件或镀锌钢板弯制的等强连接件连接固定； 2）采用塑钢型材的窗框（窗扇）的转角节点，框架的转角应采用专用型钢或焊接连接形式，不应采用抽芯铝铆钉铆固。 | 1 采用铝合金型材的窗框或窗扇的转角节点，应采用角铝型材转角件或钢板镀锌弯制的等强连接件连接固定。 2 采用塑钢型材的窗框或窗扇的转角节点，框架的转角应采用专用型钢或焊接连接形式，不应采用抽芯铝铆钉铆固。 | 通透隔声板四边应加装铝合金边框 | 通透隔声板四面均需加铝合金框，通透隔声板与铝合金框间需垫橡胶条，铝合金框的抗疲劳及其他力学性能同声屏障单元板，框的表面光滑、均匀，无明显可见制造缺陷 | 通透隔声板四面均需加铝合金框，通透隔声板与铝合金框间需垫橡胶条，铝合金框的抗疲劳及其他力学性能同声屏障单元板，框的表面光滑、均匀，无明显可见制造缺陷 | 无要求 | 无要求 | 无要求 | 无要求 | 无要求
透明板 | 材质、工艺 | 以甲基丙烯酸甲酯为原料，以浇铸形式进行本体聚合而成的、不嵌或嵌有加强筋聚甲基丙烯酸甲酯声屏板 | 以甲基丙烯酸甲酯为原料，以浇铸形式进行本体聚合而成的、不嵌或嵌有加强筋聚甲基丙烯酸甲酯声屏板 | 无要求 | 无要求 | 通透隔声板宜采用以甲基丙烯酸甲酯为原料，以浇铸形式进行本体聚合、嵌入加强筋的聚甲基丙烯酸甲酯板 | 加筋亚克力板 | 加筋亚克力板 | 无要求 | 无要求 | 无要求 | 以甲基丙烯酸甲酯为原料，以浇铸形式进行本体聚合而成的、不嵌或嵌有加强筋聚甲基丙烯酸甲酯声屏板 | 以甲基丙烯酸甲酯为原料，在特定的模具内进行本体聚合而成的无色和有色的透明、 半透明或不透明，厚度为1.5mm一50mm有机玻璃板。
透明板 | 防撞措施 | 无要求 | 无要求 | 在城市高架、跨线桥及人群密集区应内置加筋条，山区及自然保护区段应设置防鸟撞标识 | 1 在屏体失去一侧支撑结构约束的偶然事件发生后，防坠落措施应能满足屏体不会因为自重作用下整体坠落。 2 在屏体状态完好时，在常见的外力撞击作用，应能满足屏体不会整体坠落。 | 通透隔声板宜采取防撞击、防破损保护措施 | 具有防撞击、防破损保护措施及防鸟撞击标志 | 具有防撞击、防破损保护措施及防鸟撞击标志 | 无要求 | 无要求 | 无要求 | 无要求 | 无要求
透明板 | 厚度 | 无要求 | 无要求 | 不应小于10mm | 不宜小于 10mm | 最小厚度不应小于12 mm | 不小于20mm | 不小于20mm | 无要求 | 无要求 | 无要求 | 无要求 | 无要求
边框 | 材质 | 无要求 | 无要求 | 铝合金、塑钢 | 铝合金、塑钢 | 边框宜选用牌号6061或6063的铝合金型材 | 铝合金框 | 铝合金框 | 无要求 | 无要求 | 无要求 | 无要求 | 无要求
边框 | 性能 | 无要求 | 无要求 | 铝合金框架主型材截面的最小壁厚不应小于1.4mm；采用的塑钢框架主型材截面最小壁厚不应小于2.5mm，其内设增强型钢的最小壁厚不应小于1.5mm。 | 屏体窗框铝合金型材最小壁厚不应小于 1.4mm；塑钢型材最小 壁厚不应小于 2.5mm ，内设增强型钢的塑钢型材最小壁厚不应小于1.5mm。 | 应符合《铝合金建筑型材 第1部分：基材》GB/T5237.1的规定 | 无要求 | 无要求 | 无要求 | 无要求 | 无要求 | 无要求 | 无要求
边框 | 结构 | 无要求 | 无要求 | 透明隔声屏窗框、窗扇所采用的五金件及附件应采用不锈钢螺钉与窗框、窗扇的内衬增强型钢固定。窗扇锁紧装置（插销）应具有顶紧窗框功能。 | 窗框或窗扇所采用的铰链、撑杆、执手、插销等门窗五金件， 应采用不锈钢螺钉与窗框或窗扇的内衬增强型钢固定。窗扇锁紧装置 （插销）应具有顶紧窗框功能。 | 边框的主型材应一次轧制成型，边框的镶嵌构造应符合《铝合金门窗》GB/T8478及《铝合金门窗工程技术规范》JGJ214的规定 | 无要求 | 无要求 | 无要求 | 无要求 | 无要求 | 无要求 | 无要求
物理性能 | 抗风压性能 | 不应产生残余变形或过载损坏，屏体结构最大弹性挠度不应超过L/300,残余变形不应超过L/600 | 不应产生残余变形或过载损坏，屏体结构最大弹性挠度不应超过L/300,残余变形不应超过L/600 | 透明隔声屏窗框、窗扇的跨中位移值不应大于L/100 | 屏体的跨中位移值不应大于 L/100 | 不发生功能障碍、残余变形或损坏，最大弹性挠度≤L/100,残余变形≤L/500 | 不发生功能障碍、残余变形或损坏，挠度≤L/100 | 不发生功能障碍、残余变形或损坏，挠度≤L/100，250时速≥2.5kpa，350时速≥3.5kpa，台风区≥5kpa | 不发生功能障碍、残余变形或损坏，最大弹性挠度≤L/100,残余变形≤L/500 | 不发生功能障碍、残余变形或损坏，最大弹性挠度≤L/100,残余变形≤L/500 | 不发生功能障碍、残余变形或损坏，最大弹性挠度≤L/100,残余变形≤L/500 | 无要求 | 无要求
物理性能 | 计权隔声量 | ≥26dB | ≥30dB | ≥25dB | ≥26dB | ≥30dB，6个频率频率符合TB/T 3122-2019要求 | ≥30dB，6个频率频率符合TB/T 3122-2019要求 | ≥30dB，6个频率频率符合TB/T 3122-2019要求 | ≥30dB，6个频率频率符合TB/T 3122-2019要求 | ≥30dB，6个频率频率符合TB/T 3122-2019要求 | ≥30dB，6个频率频率符合TB/T 3122-2019要求 | ≥25 | 无要求
物理性能 | 抗冲击性能 | 声屏障声学构件应能承受30J±1J能量的冲击，测试后，应符合： a）损坏只局限在结构的表面部分，内部构件不造成损坏或平移断层； b）冲击钢球不应穿透空腔构件的外壁，但可呈裂缝状且长度小于50mm的局部损坏； c）对于脆性材料表面可弧坑状的局部损坏，但弧坑深度应小于20mm，当外壁厚度小于20mm时，弧坑深度应小于外壁厚度。 | 声屏障声学构件应能承受30J±1J能量的冲击，测试后，应符合： a）损坏只局限在结构的表面部分，内部构件不造成损坏或平移断层； b）冲击钢球不应穿透空腔构件的外壁，但可呈裂缝状且长度小于50mm的局部损坏； c）对于脆性材料表面可弧坑状的局部损坏，但弧坑深度应小于20mm，当外壁厚度小于20mm时，弧坑深度应小于外壁厚度。 | 无要求 | 无要求 | 应能承受30J±1能量冲击，测试后： a）损坏至局限在结构的表面部分，内部构件不造成损坏或平移断层。 b）冲击钢球不能穿透空腔构件的外壁的，但允许呈裂缝状且长度小于50mm的局部损坏。 c）对于脆性材料表面允许弧坑状的局部损坏，但弧坑深度应小于20mm，当外壁厚度小于20mm，弧坑深度应小于外壁厚度。 | 应能承受30J±1能量冲击，测试后： a）损坏至局限在结构的表面部分，内部构件不造成损坏或平移断层。 b）冲击钢球不能穿透空腔构件的外壁的，但允许呈裂缝状且长度小于50mm的局部损坏。 c）对于脆性材料表面允许弧坑状的局部损坏，但弧坑深度应小于20mm，当外壁厚度小于20mm，弧坑深度应小于外壁厚度。 | 应能承受30J±1能量冲击，测试后： a）损坏至局限在结构的表面部分，内部构件不造成损坏或平移断层。 b）冲击钢球不能穿透空腔构件的外壁的，但允许呈裂缝状且长度小于50mm的局部损坏。 c）对于脆性材料表面允许弧坑状的局部损坏，但弧坑深度应小于20mm，当外壁厚度小于20mm，弧坑深度应小于外壁厚度。 | 应能承受30J±1能量冲击，测试后： a）损坏至局限在结构的表面部分，内部构件不造成损坏或平移断层。 b）冲击钢球不能穿透空腔构件的外壁的，但允许呈裂缝状且长度小于50mm的局部损坏。 c）对于脆性材料表面允许弧坑状的局部损坏，但弧坑深度应小于20mm，当外壁厚度小于20mm，弧坑深度应小于外壁厚度。 | 应能承受30J±1能量冲击，测试后： a）损坏至局限在结构的表面部分，内部构件不造成损坏或平移断层。 b）冲击钢球不能穿透空腔构件的外壁的，但允许呈裂缝状且长度小于50mm的局部损坏。 c）对于脆性材料表面允许弧坑状的局部损坏，但弧坑深度应小于20mm，当外壁厚度小于20mm，弧坑深度应小于外壁厚度。 | 应能承受30J±1能量冲击，测试后： a）损坏至局限在结构的表面部分，内部构件不造成损坏或平移断层。 b）冲击钢球不能穿透空腔构件的外壁的，但允许呈裂缝状且长度小于50mm的局部损坏。 c）对于脆性材料表面允许弧坑状的局部损坏，但弧坑深度应小于20mm，当外壁厚度小于20mm，弧坑深度应小于外壁厚度。 | 无要求 | 无要求
物理性能 | 抗疲劳性能 | 无要求 | 无要求 | 无要求 | 无要求 | 立式疲劳机。列车设计运行速度200km/h以上的铁路线上的声屏障声学构件应进行抗疲劳试验。按照5.7测试方法进行抗疲劳试验后，不应发生内外结构损坏，如：裂缝、面板破损、黏结失灵及五金件松动等功能障碍的现象。 5.7：按不同材质、运营流量和运行速度计算疲劳载荷，采用疲劳试验机在正弦循环载荷下、振动频率4Hz、进行4x10∧6次疲劳循环试验。 | 立式疲劳机。列车设计运行速度200km/h以上的铁路线上的声屏障声学构件应进行抗疲劳试验。按照5.7测试方法进行抗疲劳试验后，不应发生内外结构损坏，如：裂缝、面板破损、黏结失灵及五金件松动等功能障碍的现象。 5.7：按不同材质、运营流量和运行速度计算疲劳载荷，采用疲劳试验机在正弦循环载荷下、振动频率4Hz、进行4x10∧6次疲劳循环试验。 | 立式疲劳机。列车设计运行速度200km/h以上的铁路线上的声屏障声学构件应进行抗疲劳试验。按照5.7测试方法进行抗疲劳试验后，不应发生内外结构损坏，如：裂缝、面板破损、黏结失灵及五金件松动等功能障碍的现象。 5.7：按不同材质、运营流量和运行速度计算疲劳载荷，采用疲劳试验机在正弦循环载荷下、振动频率4Hz、进行4x10∧6次疲劳循环试验。 | 立式疲劳机。列车设计运行速度200km/h以上的铁路线上的声屏障声学构件应进行抗疲劳试验。按照5.7测试方法进行抗疲劳试验后，不应发生内外结构损坏，如：裂缝、面板破损、黏结失灵及五金件松动等功能障碍的现象。 5.7：按不同材质、运营流量和运行速度计算疲劳载荷，采用疲劳试验机在正弦循环载荷下、振动频率4Hz、进行4x10∧6次疲劳循环试验。 | 立式疲劳机。列车设计运行速度200km/h以上的铁路线上的声屏障声学构件应进行抗疲劳试验。按照5.7测试方法进行抗疲劳试验后，不应发生内外结构损坏，如：裂缝、面板破损、黏结失灵及五金件松动等功能障碍的现象。 5.7：按不同材质、运营流量和运行速度计算疲劳载荷，采用疲劳试验机在正弦循环载荷下、振动频率4Hz、进行4x10∧6次疲劳循环试验。 | 立式疲劳机。列车设计运行速度200km/h以上的铁路线上的声屏障声学构件应进行抗疲劳试验。按照5.7测试方法进行抗疲劳试验后，不应发生内外结构损坏，如：裂缝、面板破损、黏结失灵及五金件松动等功能障碍的现象。 5.7：按不同材质、运营流量和运行速度计算疲劳载荷，采用疲劳试验机在正弦循环载荷下、振动频率4Hz、进行4x10∧6次疲劳循环试验。 | 无要求 | 无要求
物理性能 | 防火性能 | 屏体材料的燃烧性能等级满足 GB 8624-2012 中 B1级及以上的要求 | 屏体材料的燃烧性能等级满足 GB 8624-2012 中 B1级及以上的要求 | B2 | B2（E） | 应满足 GB 8624-2012 中 B2级及以上要求 | 应满足 GB 8624-2012 中 B2级及以上要求 | 应满足 GB 8624-2012 中 B2级及以上要求 | 应满足 GB 8624-2012 中 B2级及以上要求 | 应满足 GB 8624-2012 中 B2级及以上要求 | 应满足 GB 8624-2012 中 B2级及以上要求 | E级及以上 | 无要求
物理性能 | 外观 | 符合GB/T29641-2013 | 符合GB/T29641-2013 | 无要求 | 无要求 | 非金属声屏障表面无破损 | 非金属声屏障表面无破损 | 非金属声屏障表面无破损 | 非金属声屏障表面无破损 | 非金属声屏障表面无破损 | 非金属声屏障表面无破损 | 符合GB/T29641-2013 | 符合GB/T7134-2008
物理性能 | 透光率（使用前） | ≥90% | ≥80% | ≥90% | ≥90% | ≥90% | ≥90% | ≥90% | ≥90% | ≥90% | ≥90% | ≥90% | ≥91%
物理性能 | 性能保留率（氙弧灯照射1000h后） | 无要求 | 无要求 | 无要求 | 无要求 | ≥95% | ≥95% | ≥95% | ≥95% | ≥95% | ≥95% | 无要求 | 无要求
物理性能 | 断裂伸长率 | 无要求 | 无要求 | ≥4% | ≥3% | ≥4% | ≥4% | ≥4% | ≥4% | ≥4% | ≥4% | 无要求 | ≥3%
物理性能 | 拉伸强度MPa | ≥70 | ≥70 | ≥70 | ≥70 | ≥70 | ≥70 | ≥70 | ≥70 | ≥70 | ≥70 | ≥70 | ≥70
物理性能 | 弯曲强度Mpa | ≥98 | ≥98 | ≥90.2 | ≥90 | ≥98 | ≥98 | ≥98 | ≥98 | ≥98 | ≥98 | ≥98 | 无要求
物理性能 | 弹性模量Mpa | 无要求 | 无要求 | ≥3100 | ≥3000 | ≥3100 | ≥3100 | ≥3100 | ≥3100 | ≥3100 | ≥3100 | 无要求 | ≥3000
物理性能 | 线性热膨胀系数（mm/m ℃） | 无要求 | 无要求 | ≤6.7（10-5/℃） | ≤7（10-5/℃） | ≤0.07 | ≤0.07 | ≤0.07 | ≤0.07 | ≤0.07 | ≤0.07 | 无要求 | 无要求
物理性能 | 维卡软化温度℃ | ≥100 | ≥100 | ≥100 | ≥100 | ≥110 | ≥110 | ≥110 | ≥110 | ≥110 | ≥110 | ≥100 | ≥100
物理性能 | 简支梁无缺口冲击强度（KJ/m2） | ≥17 | ≥17 | ≥17 | ≥17 | ≥17 | 无要求 | 无要求 | ≥17 | 无要求 | 无要求 | ≥17 | ≥17
物理性能 | 加热时尺寸变化（收缩）% | 无要求 | 无要求 | 无要求 | 无要求 | 无要求 | 无要求 | 无要求 | 无要求 | 无要求 | 无要求 | 无要求 | ≤2.5
物理性能 | 弯曲弹性模量MPa | ≥3100 | ≥3100 | ≥3620 | 无要求 | ≥3100 | 无要求 | 无要求 | ≥3100 | 无要求 | 无要求 | ≥3100 | 无要求
物理性能 | 抗冲击性能（重锤400kg，冲击力6000J） | =DISPIMG("ID_A65E8A65D31E4F218AAF480DF6E106F5",1) | =DISPIMG("ID_A65E8A65D31E4F218AAF480DF6E106F5",1) | 无要求 | =DISPIMG("ID_A65E8A65D31E4F218AAF480DF6E106F5",1) | =DISPIMG("ID_A65E8A65D31E4F218AAF480DF6E106F5",1) | 无要求 | 无要求 | 无要求 | 无要求 | 无要求 | =DISPIMG("ID_A65E8A65D31E4F218AAF480DF6E106F5",1) | 无要求
物理性能 | 老化性能（氙弧灯照射6000h之后）简支梁无缺口冲击强度下降率/% | ≤30 | ≤30 | 无要求 | 无要求 | ≤30 | 无要求 | 无要求 | ≤30 | 无要求 | 无要求 | ≤30 | 无要求
物理性能 | 老化性能（氙弧灯照射6000h之后）透光率下降率/% | ≤8 | ≤8 | ≤8（420nm） | ≤3 | ≤8 | 无要求 | 无要求 | ≤8 | 无要求 | 无要求 | ≤8 | 无要求
物理性能 | 420nm透光率（厚度3mm）%氙弧灯照射之前 | 无要求 | 无要求 | 无要求 | 无要求 | 无要求 | 无要求 | 无要求 | 无要求 | 无要求 | 无要求 | 无要求 | ≥90
物理性能 | 420nm透光率（厚度3mm）%氙弧灯照射1000h之后 | 无要求 | 无要求 | 无要求 | 无要求 | 无要求 | 无要求 | 无要求 | 无要求 | 无要求 | 无要求 | 无要求 | ≥88
物理性能 | 黄变指数(6000h 氙弧灯照射以后黄度 指数增加值) | 无要求 | 无要求 | 无要求 | ≤3 | 无要求 | 无要求 | 无要求 | 无要求 | 无要求 | 无要求 | 无要求 | 无要求
物理性能 | 黄变指数 ΔYI(500W,0.5m 汞灯照120h 黄度指数增加值) | 无要求 | 无要求 | 无要求 | ≤1.5 | 无要求 | 无要求 | 无要求 | 无要求 | 无要求 | 无要求 | 无要求 | 无要求
物理性能 | 外形尺寸偏差 | 无要求 | 无要求 | 无要求 | 无要求 | 无要求 | 无要求 | 无要求 | 板长±2、板高±2、对角线长度差±5 | 无要求 | 无要求 | 无要求 | 无要求

## PC板
PC板技术要求
序号 | 部件 | 项目名称 | 声屏障结构技术标准GB/T51335(2018版) | 声屏障结构技术标准GB/T5133(2026版-即将发布) | 《塑料制品 聚碳酸酯板材》GB/T 44570-2024 | 《聚碳酸酯（PC）实心板》 JG/T347-2012
1 | PC板 | 透光率% | ≥80 | ≥80 | 1.5mm≤d＜4mm：≥85 4mm≤d＜6mm：≥82 6mm≤d＜12mm：≥80 d≥12mm：≥75 | 1.5mm厚：≥85 3mm厚：≥83 4mm厚：≥82 6mm厚：≥80 12mm厚：≥75
2 | PC板 | 线膨胀系数mm/(m*℃) | ≤6.7 | ≤6.7 | 无要求 | ≤7.5
3 | PC板 | 断裂伸长率（拉伸断裂标称应变）% | ≥90 | ≥80 | ≥60 | ≥60
4 | PC板 | 简支梁缺口冲击强度KJ/m2 | ≥50 | ≥6 | ≥6 | ≥6
5 | PC板 | 维卡软化温度℃ | ≥140 | ≥140 | ≥145 | ≥145
6 | PC板 | 燃烧性能等级 | B1 | B1 | 无要求 | B
7 | PC板 | 拉伸屈服应力MPa | 无要求 | 无要求 | ≥55 | ≥55
8 | PC板 | 拉伸强度MPa | ≥60 | ≥60 | 无要求 | 无要求
9 | PC板 | 拉伸弹性模量MPa | ≥2200 | ≥2200 | ≥2200 | 无要求
10 | PC板 | 弯曲强度MPa | ≥80 | ≥80 | 无要求 | 无要求
11 | PC板 | 弯曲弹性模量MPa | ≥2400 | 无要求 | 无要求 | 无要求
12 | PC板 | 计权隔声量dB | ≥25 | ≥26 | 无要求 | 无要求
13 | PC板 | 密度g/cm3 | ≤1.2 | 无要求 | 无要求 | 无要求
14 | PC板 | 使用温度范围℃ | -40~120 | 无要求 | 无要求 | 无要求
15 | PC板 | 氙弧灯2000h老化(色差) | 无要求 | 无要求 | 无要求 | ≤5.0
16 | PC板 | 氙弧灯2000h老化(黄度指数变化) | 无要求 | 无要求 | 无要求 | ≤3.0
17 | PC板 | 氙弧灯2000h老化(落锤冲击（穿孔特性）性能保留)率 | 无要求 | 无要求 | 无要求 | ≥60
18 | PC板 | 氙弧灯6000h老化(420nm透光率降低%) | ≤10 | 无要求 | 无要求 | 无要求
19 | PC板 | 氙弧灯6000h老化(透光率降低%) | 无要求 | ≤6 | ≤10 | 无要求
20 | PC板 | 氙弧灯6000h老化(黄色指数变化) | 无要求 | ≤6 | ≤6 | 无要求
21 | PC板 | 氙弧灯6000h老化(色差) | 无要求 | 无要求 | ≤10 | 无要求
22 | PC板 | 120h汞灯紫外耐候性试验(黄色指数变化) | 无要求 | ≤6 | ≤6 | 无要求
23 | PC板 | 雾度% | 无要求 | 无要求 | 无要求 | ≤5.0
24 | PC板 | 紫外线透射比% | 无要求 | 无要求 | 无要求 | ≤0.001
25 | PC板 | 落锤冲击（穿孔特性）最大穿透力N | 无要求 | 无要求 | 无要求 | ≥600
26 | PC板 | 落锤冲击（穿孔特性）最大穿透能量J | 无要求 | 无要求 | 无要求 | ≥5
27 | PC板 | 加热尺寸变化率%（1.5≤d≤5） | 无要求 | 无要求 | ±10 | ≤10
28 | PC板 | 加热尺寸变化率%（d＞5） | 无要求 | 无要求 | ±5 | ≤5
29 | PC板 | 热变形温度/℃ | 无要求 | 无要求 | 无要求 | ≥130
30 | PC板 | 设计工作年限/年 | 无要求 | 15 | 无要求 | 无要求

## 岩棉
岩棉技术要求
序号 | 部件 | 项目名称 | 《铁路插板式金属声屏障I型单元板》Q/CR760-2020 | 《铁路插板式金属声屏障Ⅱ型单元板》Q/CR870-2022 | 《建筑外墙外保温用岩棉制品》 GB/T25975-2018 | 《建筑用岩棉绝热制品》 GB/T19686-2015 | 《绝热用岩棉、矿渣棉及其制品》 GB/T11835-2016
1 | 岩棉 | 厚度mm | ≥50 | ≥50 | 无要求 | 无要求 | 无要求
2 | 岩棉 | 密度kg/m³ | 100~120 | 100~120 | 80~120 | 80~120 | 60~80、＞80
3 | 岩棉 | 纤维平均直径μm | ≤6.0 | ≤6.0 | ≤6.0 | ≤6.0 | ≤6.0
4 | 岩棉 | 渣球含量（粒径大于0.25mm） | ≤7% | ≤7% | ≤7% | ≤7% | ≤7%
5 | 岩棉 | 酸度系数 | ≥1.8 | ≥1.8 | ≥1.8 | ≥1.6 | ≥1.6
6 | 岩棉 | 质量吸湿率 | ≤1% | ≤1% | 无要求 | 无要求 | ≤1%
7 | 岩棉 | 憎水率 | ≥98% | ≥98% | ≥98% | ≥98% | ≥98%
8 | 岩棉 | 短期吸水量（部分浸入）kg/m² | ≤0.4 | ≤0.4 | 无要求 | 无要求 | 无要求
9 | 岩棉 | 导热系数w/（m·k） | 平均温度25℃≤0.040 | 平均温度25℃≤0.040 | 平均温度25℃≤0.040 | 平均温度25℃≤0.040 | 平均温度70℃≤0.043
10 | 岩棉 | 垂直于表面的抗拉强度kPa | ≥15 | ≥15 | 无要求 | 无要求 | 无要求
11 | 岩棉 | 压缩强度kPa | ≥40 | ≥40 | 厚度＜50mm：≥20 厚度≥50mm：≥40 | 无要求 | 无要求
12 | 岩棉 | 燃烧性能（A（A1）） | A（A1）级 | A（A1）级 | A（A1）级 | A级 | A级
13 | 岩棉 | 降噪系数 | 无要求 | 无要求 | ≥0.6 | ≥0.6 | 无要求
14 | 岩棉 | 尺寸稳定性 | 无要求 | 无要求 | 长宽厚变化率≤1% | 无要求 | 无要求
15 | 岩棉 | 加热线收缩率 | 无要求 | 无要求 | 无要求 | 无要求 | ≤4.0（650℃）
16 | 岩棉 | 外观质量 | 无要求 | 无要求 | 无要求 | 无要求 | 表面平整,不得有妨碍使用的伤痕、污迹、破损
17 | 岩棉 | 尺寸允许偏差mm | 无要求 | 无要求 | 无要求 | 无要求 | 长度+10-3、宽度+5-3、厚度+3-3
18 | 岩棉 | 密度单值允许偏差% | 无要求 | 无要求 | 无要求 | 无要求 | +10-10
19 | 岩棉 | 有机物含量% | 无要求 | 无要求 | 无要求 | 无要求 | ≤4
20 | 岩棉(密度60~80） | 热荷重收缩温度℃ | 无要求 | 无要求 | 无要求 | 无要求 | ≥500
| 岩棉（密度＞80） | 热荷重收缩温度℃ | 无要求 | 无要求 | 无要求 | 无要求 | ≥600
21 | 岩棉 | 刚性 | 无要求 | 无要求 | 无要求 | 无要求 | 不滑落
22 | 岩棉 | 体积吸水率 | 无要求 | 无要求 | 无要求 | 无要求 | ≤10%

## 玻璃棉
玻璃棉技术要求
序号 | 部件 | 项目名称 | 《绝热用玻璃棉及其制品》GB/T13350-2017 | 《建筑绝热用玻璃棉制品》GB/T17795-2019
1 | 玻璃棉（通用要求） | 外观 | 表面应平整,不得有妨碍使用的伤痕、污迹、破损,树脂分布基本均匀 | 产品表面应平整,不应有妨碍使用的伤痕、污迹、破损
2 | 玻璃棉（通用要求） | 尺寸允许偏差长度（mm） | -3，+10 | -3，+10
| 玻璃棉（通用要求） | 尺寸允许偏差宽度（mm） | -3，+5 | -3，+5
| 玻璃棉（通用要求） | 尺寸允许偏差厚度（mm） | -2，+3 | -2，+3
3 | 玻璃棉（通用要求） | 渣球含量% | ≤0.3 | ≤0.3
4 | 玻璃棉（通用要求） | 含水率% | ≤1.0 | ≤1.0
5 | 玻璃棉（通用要求） | 密度kg/m³ | +10%，-5% | ≥32
6 | 玻璃棉（通用要求） | 纤维平均直径μm | ≤7.0 | ≤7.0
7 | 玻璃棉（通用要求） | 导热系数平均温度（25）℃） | ≤0.034 | ≤0.037
8 | 玻璃棉（通用要求） | 导热系数平均温度（70）℃） | ≤0.040 | 无要求
9 | 玻璃棉（通用要求） | 热荷重收缩温度℃ | ≥250 | 无要求
10 | 玻璃棉（通用要求） | 燃烧性能A（A2）级 | 符合GB8624不低于A（A2）级 | 符合GB8624不低于A（A2）级
11 | 玻璃棉（通用要求） | 热阻R | 无要求 | ≥1.28
12 | 玻璃棉（特殊要求） | 质量吸湿率% | ≤5 | ≤5
13 | 玻璃棉（特殊要求） | 憎水率% | ≥98 | ≥98
14 | 玻璃棉（特殊要求） | 短期吸水量kg/m² | 指标由供需方商定 | 无要求
15 | 玻璃棉（特殊要求） | 甲醛释放量mg/m³ | ≤0.08 | 无要求
16 | 玻璃棉（特殊要求） | 密度均匀性% | 指标由供需方商定 | 无要求
17 | 玻璃棉（特殊要求） | 刚性 | 指标由供需方商定 | 无要求
18 | 玻璃棉(选做性能） | 降噪系数 | 无要求 | ≥0.8

## 聚酯纤维板
聚酯纤维板技术要求
序号 | 部件 | 项目名称 | 《聚酯纤维装饰吸声板》JC/T 2704-2022
1 | 聚酯纤维板 | 外观 | 表面平整、切边平直、内部无其他杂质，表面不得有妨碍使用的伤痕、油污、破损等缺陷
2 | 聚酯纤维板 | 尺寸允许偏差长度mm | ±3
3 | 聚酯纤维板 | 尺寸允许偏差宽度mm | ±2
4 | 聚酯纤维板 | 尺寸允许偏差厚度mm | ±0.6
5 | 聚酯纤维板 | 尺寸允许偏差对角线差mm | ≤3.0
6 | 聚酯纤维板 | 面密度kg/m²(5mm） | 1.38≤ρA≤1.58
7 | 聚酯纤维板 | 面密度kg/m²(8mm） | 1.71≤ρA≤2.1
8 | 聚酯纤维板 | 面密度kg/m²(9mm） | 1.8≤ρA≤2.21
9 | 聚酯纤维板 | 面密度kg/m²(12mm） | 2.09≤ρA≤2.52
10 | 聚酯纤维板 | 面密度kg/m²(15mm） | 2.28≤ρA≤2.73
11 | 聚酯纤维板 | 面密度kg/m²(18mm） | 2.66≤ρA≤3.15
12 | 聚酯纤维板 | 面密度kg/m²(24mm） | 3.14≤ρA≤3.78
13 | 聚酯纤维板 | 降噪系数 NRC(后空腔100 mm)一级 | NRC≥0.60
14 | 聚酯纤维板 | 降噪系数 NRC(后空腔100mm)二级 | 0.5≤NRC<0.6
15 | 聚酯纤维板 | 降噪系数 NRC(后空腔100 mm)三级 | 0.4≤NRC<0.5
16 | 聚酯纤维板 | 降噪系数 NRC(后空腔100 mm)一级 | NRC≥0.60
17 | 聚酯纤维板 | 降噪系数 NRC(后空腔100 mm)二级 | 0.5≤NRC<0.6
18 | 聚酯纤维板 | 降噪系数 NRC(后空腔100 mm)三级 | 0.4≤NRC<0.5
19 | 聚酯纤维板 | 邵氏(尔)硬度/HA | ≥60
20 | 聚酯纤维板 | 弯曲变形最大值/mm | ≤250
21 | 聚酯纤维板 | 弯曲变形平均值/mm | ≤150
22 | 聚酯纤维板 | 甲醛释放量/(mg/m3) | ≤0.5
23 | 聚酯纤维板 | 色牢度 | ≥3级
24 | 聚酯纤维板 | 燃烧性能 | 符合GB8624不低于B1级

## 玻璃纤维布
无碱憎水玻璃纤维布技术要求
序号 | 部件 | 内容/项目名称 | 《铁路声屏障工程设计规范》TB 10505-2019 | 《铁路插板式金属声屏障I型单元板》Q/CR760-2020 | 《铁路插板式金属声屏障Ⅱ型单元板》Q/CR870-2022 | 采购指标要求 | 检测标准
1 | 无碱憎水玻璃纤维布 | 单位面积质量g/m² | 无要求 | ≥80 | ≥80 | ≥80 | GB/T 9914.3-2013
2 | 无碱憎水玻璃纤维布 | 碱金属氧化物含量%（K2O+Na2O） | 无要求 | 无碱 | 无碱 | ≤0.8 | GB/T 1549-2008
3 | 无碱憎水玻璃纤维布 | 沾水等级 | 无要求 | 憎水 | 憎水 | ≥4级 | GB/T 4745-2012
4 | 无碱憎水玻璃纤维布 | 拉伸断裂强力N/25mm | 有检测项目无指标要求 | 无要求 | 无要求 | 经向：≥441 纬向：≥294 | GB/T 7689.5-2013
5 | 无碱憎水玻璃纤维布 | 断裂伸长率% | 有检测项目无指标要求 | 无要求 | 无要求 | 无要求 | GB/T 7689.5-2013

## 橡胶垫
橡胶垫技术要求
部件 | 项目名称 | 《铁路插板式金属声屏障 Ⅰ型单元板》Q/CR 760-2020 | 《铁路插板式金属声屏障 Ⅱ型单元板》Q/CR 870-2022 | 《声屏障用橡胶件》 GB/T 30649-2014 | 备注
三元乙丙发泡橡胶材料 | 硬度（邵尔A） | 30±5 | 无要求 | 无要求
三元乙丙发泡橡胶材料 | 拉伸强度（MPa） | ≥2 | 无要求 | 无要求
三元乙丙发泡橡胶材料 | 拉断伸长率 | ≥200% | 无要求 | 无要求
三元乙丙发泡橡胶材料 | 热空气老化（100℃×96h）硬度变化（邵尔A）Shore A | 0-10 | 无要求 | 无要求
三元乙丙发泡橡胶材料 | 热空气老化（100℃×97h）拉伸强度Mpa | ≥1.5 | 无要求 | 无要求
三元乙丙发泡橡胶材料 | 热空气老化（100℃×98h）（拉断伸长率） | ≥180% | 无要求 | 无要求
三元乙丙发泡橡胶材料 | 加热失重（100℃×168h） | ≤3.0% | 无要求 | 无要求
三元乙丙发泡橡胶材料 | 低温脆性（-50℃） | 不裂 | 无要求 | 无要求
三元乙丙发泡橡胶材料 | 臭氧老化（200×10^-8,拉伸20%，（40±2）℃×96h） | 无裂纹 | 无要求 | 无要求
三元乙丙发泡橡胶材料 | 拉伸疲劳永久变形（拉伸50%，0.1Hz，1000次） | ≤8% | 无要求 | 无要求
三元乙丙橡胶材料 | 硬度（邵尔A） | 60±5 | 60±5 | 60±5
三元乙丙橡胶材料 | 拉伸强度（MPa） | ≥10 | ≥10 | ≥10
三元乙丙橡胶材料 | 拉断伸长率 | ≥300% | ≥300% | ≥300%
三元乙丙橡胶材料 | 撕裂强度 | 无要求 | 无要求 | ≥25
三元乙丙橡胶材料 | 压缩永久变形（100℃×24h，25%） | ≤45% | ≤45% | ≤45%
三元乙丙橡胶材料 | 热空气老化（100℃×96h）硬度变化（邵尔A）Shore A | 0-10 | 0-10 | 0-10
三元乙丙橡胶材料 | 热空气老化（100℃×97h）拉伸强度Mpa | ≥8 | ≥8 | ≥8
三元乙丙橡胶材料 | 热空气老化（100℃×98h）（拉断伸长率） | ≥250% | ≥250% | ≥250%
三元乙丙橡胶材料 | 加热失重（100℃×168h） | ≤3.0% | ≤3.0% | ≤3.0%
三元乙丙橡胶材料 | 低温脆性（-50℃） | 不裂 | 不裂 | 不裂
三元乙丙橡胶材料 | 低温回缩温度/℃（试样拉成100mm，伸长率100%）TR10 | 无要求 | 无要求 | ≤-40℃
三元乙丙橡胶材料 | 低温回缩温度/℃（试样拉成100mm，伸长率100%）TR30 | 无要求 | 无要求 | ≤-30℃
三元乙丙橡胶材料 | 低温回缩温度/℃（试样拉成100mm，伸长率100%）TR50 | 无要求 | 无要求 | ≤-20℃
三元乙丙橡胶材料 | 低温回缩温度/℃（试样拉成100mm，伸长率100%）TR70 | 无要求 | 无要求 | ≤-10℃
三元乙丙橡胶材料 | 臭氧老化（200×10^-8,拉伸20%，（40±2）℃×96h） | 无裂纹 | 无裂纹 | 无裂纹
三元乙丙橡胶材料 | 拉伸疲劳永久变形（拉伸50%，0.1Hz，1000次） | ≤8% | ≤8% | ≤8%
胶条成品 | 外观质量 | 无要求 | 无要求 | 表面无裂纹、每米内面积≤10mm²气泡的数量不超过3处、无明显杂志及其他影响使用的缺陷。
胶条成品 | 规格尺寸 | 无要求 | 无要求 | 壁厚公差符合GB/T 30649-2014表1
胶条成品 | 橡胶材质 | 乙丙橡胶 | 乙丙橡胶 | 无要求
胶条成品 | 外观 | 外观应光滑、无扭曲变形,表面无裂纹、无气泡、无明显杂质及其他缺陷,颜色均匀一致 | 外观应光滑、无扭曲变形,表面无裂纹、无气泡、无明显杂质及其他缺陷,颜色均匀一致 | 无要求
胶条成品 | 尺寸 |  | 位置和尺寸应符合Q/CR 870-2022中6.1.5、7.4.2的规定 | 无要求
胶条成品 | 臭氧老化（200×10^-8,拉伸20%，（40±2）℃×96h） | 无裂纹 | 无裂纹 | 无要求
胶条成品 | 耐低温性能（（-40±2）℃×4h） | 无裂纹、表面处理无剥落 | 无裂纹、表面处理无剥落 | 无要求
三元乙丙橡胶材料 | 硬度（邵尔A） | 60±5 | 无要求 | 无要求
三元乙丙橡胶材料 | 拉伸强度（MPa） | ≥10 | 无要求 | 无要求
三元乙丙橡胶材料 | 拉断伸长率 | ≥300% | 无要求 | 无要求
三元乙丙橡胶材料 | 压缩永久变形（100℃×24h，25%） | ≤45% | 无要求 | 无要求
三元乙丙橡胶材料 | 热空气老化（100℃×96h）硬度变化（邵尔A）Shore A | 0-10 | 无要求 | 无要求
三元乙丙橡胶材料 | 热空气老化（100℃×97h）拉伸强度Mpa | ≥80 | 无要求 | 无要求
三元乙丙橡胶材料 | 热空气老化（100℃×98h）（拉断伸长率） | ≥250% | 无要求 | 无要求
三元乙丙橡胶材料 | 加热失重（100℃×168h） | ≤3.0% | 无要求 | 无要求
三元乙丙橡胶材料 | 低温脆性（-50℃） | 不裂 | 无要求 | 无要求
三元乙丙橡胶材料 | 臭氧老化（200×10^-8,拉伸20%，（40±2）℃×96h） | 无裂纹 | 无要求 | 无要求
三元乙丙橡胶材料 | 拉伸疲劳永久变形（拉伸50%，0.1Hz，1000次） | ≤8% | 无要求 | 无要求
胶条成品 | 橡胶材质 | 乙丙橡胶 | 无要求 | 无要求
胶条成品 | 外观 | 外观应光滑、无扭曲变形,表面无裂纹、无气泡、无明显杂质及其他缺陷,颜色均匀一致 | 无要求 | 无要求
胶条成品 | 臭氧老化（200×10^-8,拉伸20%，（40±2）℃×96h） | 无裂纹 | 无要求 | 无要求
胶条成品 | 耐低温性能（（-40±2）℃×4h） | 无裂纹、表面处理无剥落 | 无要求 | 无要求

## 粉末
粉末技术要求
序号 | 部件 | 项目名称 | 《建筑装饰用铝单板》 GB/T 23443-2009要求 | 《热固性和热塑性粉末涂料》 HG/T 2006-2022要求 | 《公路用防腐蚀粉末涂料及涂层 第4部分:热固性聚酯粉末涂料及涂层》 JT/T 600.4-2004要求
1 | 粉末 | 铅笔硬度 | ≥1H | ≥H | H~2H
2 | 粉末 | 耐冲击性 | 经50kg·cm冲击后，正反面铝材应无裂纹，涂层应无脱落，涂层应无开裂 | 经50kg·cm冲击后，试板的形变区域无涂膜开裂、脱落，则评为“通过” | 经50kg·cm冲击后，除冲击部位外,无明显裂纹、皱纹及涂层脱落现象
3 | 粉末 | 耐人工气候加速老化 | 4000h后，色差≤3.0 | 无要求 | 老化试验累积能量达到3.5x106kJ/m²（190万h）后,涂层外观质量应不低于：变色等级2、粉化等级1、开裂数量1、开裂大小S1、锈点数量1、锈点大小S1、剥落面积0、综合评定等级1
| 粉末 | 耐人工气候加速老化 | 4000h后，变色0级 | 500h后，变色≤2级
| 粉末 | 耐人工气候加速老化 | 4000h后，光泽保持率≥70%（失光2级） | 500h后，失光≤2级
| 粉末 | 耐人工气候加速老化 | 4000h后，粉化0级 | 500h后，无粉化现象
| 粉末 | 耐人工气候加速老化 | 无要求 | 500h后，无起泡现象
| 粉末 | 耐人工气候加速老化 | 无要求 | 500h后，无开裂现象
| 粉末 | 耐人工气候加速老化 | 无要求 | 500h后，无剥落现象
4 | 粉末 | 树脂含量 | 无要求 | 无要求 | 无要求
5 | 粉末 | 附着力（干式） | 划格法0级 | 划格法1级 | 划格法0级
6 | 粉末 | 附着力（湿式） | 划格法0级 | 划格法1级（铝基材） | 无要求
7 | 粉末 | 附着力（沸水煮） | 划格法0级 | 划格法1级（铝基材） | 无要求
8 | 粉末 | 外观 | 涂层应平滑、均匀,不允许有皱纹、流痕、鼓泡、裂纹、发粘 | 如果涂膜平整或者有轻微橘皮，则可评为"正常" | 涂层平整光滑,颜色均匀一致,无肉眼可见的气泡、气孔、裂缝和明显杂质等缺陷,允许有轻微桔皮
9 | 粉末 | 膜厚 | 聚酯：最小局部膜厚≥40μm 氟碳：最小局部膜厚≥30μm | 无要求 | 76~120μm
10 | 粉末 | 耐酸性（耐盐酸） | 24h无变化 | 240h无异常 | 无要求
11 | 粉末 | 耐酸性（耐硝酸） | 无起泡等变化，△E≤5.0 | 无要求 | 无要求
12 | 粉末 | 耐酸性（耐硫酸） | 无要求 | 无要求 | 720h试验后,涂层应无气泡、溶解、溶胀、软化、丧失黏结等现象试液应无混浊、褪色和填料沉淀的现象
13 | 粉末 | 耐碱性（氢氧化钠） | 无要求 | 无异常 | 240h试验后,涂层应无气泡、溶解、溶胀、软化、丧失黏结等现象试液应无混浊、褪色和填料沉淀的现象
14 | 粉末 | 耐化学腐蚀性（氯化钠） | 无要求 | 无要求 | 720h试验后,涂层应无气泡、溶解、溶胀、软化、丧失黏结等现象试液应无混浊、褪色和填料沉淀的现象
15 | 粉末 | 耐砂浆性 | 无变化 | 无要求 | 无要求
16 | 粉末 | 耐溶剂性 | 聚酯：二甲苯，擦拭法无漏底或静置法涂层无发暗，划痕试验应无明显划痕 氟碳：丁酮，无漏底 | 无要求 | 无要求
17 | 粉末 | 耐磨性 | 聚酯：无要求 氟碳：≥5L/μm | 无要求 | 无要求
18 | 粉末 | 耐盐雾性（中性盐雾） | 4000h试验后≤1级： 1、生锈0（S0） 2、起泡0（S0） 3、变色（很轻微） 4、开裂0（S0） | 500h划痕处单向腐蚀蔓延宽度≤2.0mm，未划痕区无起泡、生锈、开裂、剥落等异常现象 | 1、经8h试验后,划痕部位任何一侧0.5mm外,涂层应无气泡剥离的现象 2、经200h试验后,基底金属无锈蚀
19 | 粉末 | 耐湿热性 | 4000h试验后≤1级： 1、生锈0（S0） 2、起泡0（S0） 3、变色（很轻微） 4、开裂0（S0） | 1000h无异常 | 经8h试验后,划痕部位任何一侧0.5mm外,涂层应无气泡剥离的现象
20 | 粉末 | 杯突试验 | 无要求 | 4mm | ≥6mm
21 | 粉末 | 弯曲试验 | 无要求 | 4mm | 试验后,应无肉眼可见的裂纹及涂层脱落现象
22 | 粉末 | 耐磨性(750g/500r) | 无要求 | ≤50mg | 无要求
23 | 粉末 | 耐沸水性 | 无要求 | 2h无异常 | 无要求
24 | 粉末 | 光泽度60° | ≤35 | ≤35 | ≥75%